## PAGE RECAP P1
Bureau de Contrôle du Bâtiement et des Travaux Publics
Technicien : NGOMA-NZAOU Drège
PROVENANCE |  |  |  | Corniche Brazzaville - Tronçon Fulbert YOULOU Pont du Djoué - Puit 2 - 3ème couche
DATE DE PRELEVEMENT |  |  |  |  | 2019-12-09 |  |  | DATE DES ESSAIS |  |  |  | 2019-12-10 |  |  |  | - | 2019-12-25
Nature de l'échantillon |  |  |  |  | Sable limoneux jaunâtre
Observations |  |  |  |  | Profondeur 0,40 m - 1,00 m
ESSAIS D'IDENTIFICATION | [11 empty] | Classification USHRB
W.L. | [5 empty] | Teneur en eau naturelle % |  |  | 11.43629
W.P. |  |  | - |  |  | Poids spécifique ys (kN/m3) |  |  | 2.584932 |  |  | E.S(%) |  |  | 37.1 | [7 empty] | 300
I.P. |  |  | - |  |  | % 80 microns |  |  | 30.43333 |  |  | f x IP |  |  | -
| Tamis | Poids refus | Pourcentage cumulé | Tamisats
<mm
| 40 | 0 | 0 | 100
| 31.5 | 0 | [22 empty] | 100
| 20 | 0 | [22 empty] | 0
| 10 | 0 | [22 empty] | 0
| 6.3 | [23 empty] | 0
| 5 | 0 | [22 empty] | 0
| 4 | [22 empty] | 2 | 100
| 2.5 | [22 empty] | 1 | 98.9
| 2 | 0 | 0 | 100 | [19 empty] | 0.4 | 91.43333
| 1.25 | [22 empty] | 0.2 | 72.06667
| 1 | 3.3 | 1.1 | 98.9 | [19 empty] | 0.1 | 32.7
| 0.63 | [22 empty] | 0.08 | 30.43333
| 0.4 | 25.7 | 8.566667 | 91.43333
0.315
| 0.2 | 83.8 | 27.93333 | 72.06667
0.16
| 0.1 | 201.9 | 67.3 | 32.7
| 0.08 | 208.7 | 69.56667 | 30.43333
ESSAI PROCTOR MODIFIE | [9 empty] | Essai C.B.R. |  |  | gd | W% de |  | W% après 4j |  | GONFLEMENT
|  |  | Essai Proctor |  |  | Correction |  |  |  | Nbre de coups |  |  | (kN/m3) | MOULAGE |  | IMBIBITION |  | %
yd OPM (T/m3) |  |  | 1.92 | [6 empty] | 56 |  |  | 1.91995 |  |  | 9.290417 |  | 0
W OPM (%) |  |  | 9.5 | [6 empty] | 25 |  |  | 1.823955 |  |  | 9.264305 |  | 0
% > 20 mm | [9 empty] | 10 |  |  | 1.727684 |  |  | 9.334353 |  | 0
Pts | 1 | 2 | 3 | 4 | 5 | 6 | OPM |  |  | Pts | 56 cps | 25 cps | 10 cps |  | OPM | 100% | 98% | 95% | 90%
w% | 6.073182 | 8.163242 | 10.19223 | 12.24397 | 14.06052 |  | 9.5 |  |  | CBR | 27.12068 | 18.36761 | 10.43214 |  | CBR |  |  | 18.4
gd | 1.82576 | 1.905681 | 1.918506 | 1.853332 | 1.710869 |  | 1.92 |  |  | gd | 1.91995 | 1.823955 | 1.727684 |  | gd | 1.92 | 1.8816 | 1.824 | 1.728
[20 empty] | CBR à 95% |  | 1.508742 |  | 1.760882 |  | 1.807286 | 1.705033 | 1.603351
[20 empty] | 18.4 | 1.824
[20 empty] | 18.4 | 1.7 | 4.144858 |  | 6.143438 |  | 8.209201 | 10.11564 | 12.15949
[20 empty] | 8 | 1.824
[20 empty] | 18.4 | 1.824 | 14.93905 | 9.040146 | 4.079275
[20 empty] | OPM |  | 1.81175 | 1.724803 | 1.634485
[20 empty] | 9.5 | 1.92
[20 empty] | 9.5 | 1.78
[22 empty] | 7.606753 |  | 7.561146 |  | 7.572771
[20 empty] | 1.92 | 9.5
[20 empty] | 1.92 | 0
Le Chef de Division, | [8 empty] | Le Directeur du Laboratoire,
Eric ONDZOULOU | [8 empty] | Jean Richard NGAMBIE
GRANULOMETRIE
Modules AFNOR
50
48
41
38
31
27
24
20
46
44
95% OPM
CBR= 18
yd OPM= 1,92
w%OPM = 9,5

## Teneur en eau 2 P1
PROCES-VERBAL D'ESSAIS
Direction du Laboratoire | Détermination de la teneur en eau pondérale des sols | [11 empty] | Direction du Laboratoire
- Méthode par étuvage-
NF P 94-050/ Septembre 1995
Date de l'essai: | 2019-12-10 | [5 empty] | Référence échantillon: |  |  |  | Puit 2 - 3ème couche - Sable Jaune
Masse minimale de la prise d'essai:
dm (µm) | 400 |  |  | 500 |  |  | 630 |  |  | 800 |  |  | 1000
Masse (g) | 20 |  |  | 50 |  |  | 100 |  |  | 150 |  |  | 200
dm (mm) | 5 | 6.3 | 8 | 10 | 12.5 | 16 | 20 | 25 | 31.5 | 40 | 50 | 63 | 80 | dm >80mm
Masse (g) | 0.3 | 0.4 | 0.5 | 0.8 | 1.2 | 2 | 3 | 5 | 8 | 12 | 20 | 30 | 50 | m=6.106 dm 3,66
Mesure de la teneur en eau
ETUVE:
Etuvage à :
|  |  |  | 50°C | [7 empty] | 105 °C
TARE:
Tare n°:……… | B47/DL | [5 empty] | Masse de la tare:m1=……….. |  |  |  |  | 34.8 |  | 34.8 | ....g.
Masse avant étuvage : Prise de l'essai+tare: | [6 empty] | m2 = m+m1 =...……… |  |  |  |  | 201.8 |  | 209.8 | ...g.
193.6
Masse après étuvage, prise d'essai + tare : | [9 empty] | M3=…….….. |  | 184.7 |  | 191.8 | …...g.
TENEUR EN EAU:
mw: masse de l'eau évaporée lors de l'étuvage
md : masse des grains solides
[16 empty] | 11.40761 | 11.46497
W= |  |  |  |  | 11.43629 |  |  | .…...…%
Responsable de l'essai: | [7 empty] | Exécuté par
BEANGE Grace
w=100. 𝑚𝑤/𝑚𝑑=100. ((𝑚2−𝑚3)/((𝑚3−𝑚1)) (%)
X

## Granulo P1
| PROCES-VERBAL D'ESSAIS | [9 empty] | Référence: |  | :FEE/310/18
Direction du Laboratoire | Sols : reconnaissance et essais Analyse granulométrique : Méthode par tamisage à sec après lavage | [9 empty] | Indice |  | :0 1
[11 empty] | Date appl |  | :30-10-2018
| NF P 94-056/ Mars 1996 | [9 empty] | Page |  | : 1/1
Date de l'essai: | 2019-12-12 |  |  |  | Référence échantillon: |  |  |  |  | Sable Jaune - Puit 2 - 3ème couche
Masse minimale de la prise d'essai:
dm (mm) | 5 | 6.3 | 8 | 10 | 12.5 | 16 | 20 | 25 | 31.5 | 40 | 63 | 80 | dm >80mm
Masse (g) | 0.3 | 0.4 | 0.5 | 0.8 | 1.2 | 2 | 3 | 5 | 8 | 12 | 30 | 50 | m=6.106 dm 3,66
Matériau | Masse de la prisse d'essai |  |  | Tamis |  |  | Masse refus mesuré (g) |  |  |  | Masse refus R cumulé (g) |  | Pourcentage massique
dm= mm | m= | 300 | g | mm | µm |  | r i |  | R |  |  |  | Refus cumulé r | Tamisât cumulé p
Partage au tamis dc : |  |  | ..mm | 100
80
Masse sèche du refus au tamis dc: |  |  |  | 63
RC=………………… |  |  | …….g | 50
Masse passant au tamis dc: |  |  |  | 40 | [6 empty] | 0 |  | 0 | 100
mh= ………………. |  |  | …….g | 31.5 |  |  |  |  | 0 |  | 0 |  | 0 | 100
Part (1) sur tamisat au tamis dc | Masse humide: |  |  | 25
| Mh1 =.. |  | ……..g | 20 |  |  |  |  | 0 |  | 0 |  | 0 | 100
| Masse sèche: |  |  | 16
| Ms1 |  | ..…..g | 12.5
Part (2) sur tamisat au tamis dc | Masse humide: |  |  | 10 |  |  |  |  | 0 |  | 0 |  | 0 | 100
| Mh1 =.. |  | ……..g | 8
| Masse sèche: |  |  | 6.3
| Ms1… |  | ……..g | 5 |  |  |  |  | 0 |  | 0 |  | 0 | 100
Masse sèche totale: |  |  |  | 4
ms=Rc+mh.ms1/mh1=…… |  |  | ……..g | 3.15
Coefficient multiplicateur sur le refus au tamis de 80µm: |  |  |  | 2.5
|  |  |  | 2 |  |  |  |  | 0 |  | 0 |  | 0 | 100
b=mh/mh2:……..……….. |  |  | ………. | 1.6
Refus cumulé R = RC + br1 |  |  |  | 1.25
Masse (80µm,dc):ms4= Prélèvement 2 |  |  | ……..g | 1 |  |  |  |  | 3.3 |  | 3.3 |  | 1.1 | 98.9
|  |  |  | 0.8 | 800
Masse passant à 80µm de lafraction (80µm,dc ): |  |  |  | 0.63 | 630
|  |  |  | 0.5 | 500
Sur part(2)ms3 =……………. |  |  | ……g | 0.4 | 400 |  |  |  | 22.4 |  | 25.7 |  | 8.566667 | 91.43333
|  |  |  | 0.315 | 315
Pourcentage |  | Refus: |  | 0.25 | 250
|  | R = 100 R/ms |  | 0.2 | 200 |  |  |  | 58.1 |  | 83.8 |  | 27.93333 | 72.06667
|  | De tamisat: |  | 0.16 | 160
|  | 100(1-R/ms) |  | 0.125 | 125
Vérification: |  |  |  | 0.1 | 100 |  |  |  | 118.1 |  | 201.9 |  | 67.3 | 32.7
(ms2-ms4)/ms2=……….. |  |  | ≤0,01 | 0.08 | 80 |  |  |  | 6.8 |  | 208.7 |  | 69.56667 | 30.43333
NB:Si dc =dm : Rc = 0; b = 1
Observations | [5 empty] | Responsable de l'essai:
Nom:
Visa:

## Courbe P1 (2)
| PROCES-VERBAL D'ESSAIS | [9 empty] | Référence: |  | :FEE/310/18
Direction du Laboratoire | Sols : reconnaissance et essais Analyse granulométrique : Méthode par tamisage à sec après lavage | [9 empty] | Indice |  | :0 1
[11 empty] | Date appl |  | :30-10-2018
| Effectuée conformement à la norme NF P 94-056/ Mars 1996 | [9 empty] | Page |  | : 1/1
Date de l'essai: | 2019-12-12 |  |  |  |  | Référence échantillon: |  |  |  |  | Sable Jaune - Puit 2 - 3ème couche
Masse minimale de la prise d'essai:
dm (mm) | 5 | 6.3 | 8 | 10 | 12.5 | 16 | 20 | 25 | 31.5 | 40 | 63 | 80 | dm >80mm
Masse (g) | 0.3 | 0.4 | 0.5 | 0.8 | 1.2 | 2 | 3 | 5 | 8 | 12 | 30 | 50 | m=6.106 dm 3,66
[14 empty] | 40 | 100
[14 empty] | 31.5 | 100
[14 empty] | 20 | 100
[14 empty] | 10 | 100
[14 empty] | 5 | 100
[14 empty] | 2 | 100
[14 empty] | 1 | 98.9 | 99.9
[14 empty] | 0.4 | 91.43333 | 83.63333
[14 empty] | 0.2 | 72.06667 | 41.6
[14 empty] | 0.1 | 32.7 | 11.96667
[14 empty] | 0.08 | 30.43333 | 8.033333

## PS
POIDS SPECIFIQUE
Date : 18/12/2019
Expérimentateur :BEANGE Grace
Nature :Sable Gris ,Profondeur 0,10 m - 0,44 m, Puit 1 - 1ère couche
N° PYCNOMETRE |  | 3 | 6
Poids Pycnomètre vide = PO |  | 220.2 | 269.2
Poids Pycnomètre + Matériaux Sec = P2 |  | 520.1 | 569
Poids Pycnomètre + Matériaux +Eau =P3 |  | 957.5 | 983.8
Poids Pycnomètre + Eau =P1 |  | 773.3 | 800.3
Volume Pycnomètre = P1-P0 = P4 |  | 553.1 | 531.1
Volume Matériaux Net Sec = P2-P0 = P5 |  | 299.9 | 299.8
Volume d'Eau Restant = P3-P2= P6 |  | 437.4 | 414.8
Volume Matériaux = P4-P6= VM* |  | 115.7 | 116.3
Poids Spécifique |  | 2.592048 | 2.577816
Moyenne |  | 2.584932
Observation:
Opérateur: | Chargé d'affaire:
MINISTERE DE L'EQUIPEMENT ET DE L'ENTRETIEN ROUTIER
DIRECTION GENERALE DU BUREAU DE CONTROLE DU BÂTIMENT ET DES TRAVAUX PUBLICS
DIRECTION DU LABORATOIRE
B.P 752 Tél./Fax: (00242)22824317
Email bcbtpcongo@yahoo.fr
Site web: www.bcbtpcongo.com
REPUBLIQUE DU CONGO
Unité*Travail*Progrès
=𝐏𝟓/(𝐕𝐌∗)=PS

## Proctor C01
| Bureau de Contrôle du Bâtiment et des Travaux Publics(B.C.B.T.P) | [7 empty] | Enregistrement:
| Fiche d'Essai | [7 empty] | Page:1/1
Mise à jour:
N° d'affaire | DETERMINATION DES REFERENCES DE COMPACTAGE
D'UN MATERIAU
Essai Proctor normal-Essai Proctor modifié
NORME: NF P94-093 Octobre 1999
Localisation du chantier: Corniche Pont du Djoué
Nom du client: |  |  |  | Nature de materiaux: Sable Jaune
N° de reception: |  |  |  | Utilisation:
Date de reception: |  |  |  | Mode de prélevement: Manuel
Provenance: Puit 2 - 3ème couche |  |  |  | Prélevement effectué: BCBTP
PROCTOR |  | NORMAL |  |  |  |  | MODIFIE |  |  | X
|  | Moule Proctor |  | Moule CBR |  |  | Moule Proctor |  | Moule CBR
Masse de la dame |  | 2490g |  |  |  |  | 4535g
Diamètre du mouton |  | 51mm |  |  |  |  | 51mm
Hauteur de chute |  | 305mm |  |  |  |  | 457mm
Nombre de couches |  | 3 |  |  |  |  | 5
Nombre de coups par couche |  | 25 |  | 56 |  |  | 25 |  | 56
Diamètre maxi(mm) | 1 |  |  | Pourcentage de refus au tamis 20mm |  |  |  | 0
DENSITE
N° Moule | B |  | B |  | B |  | B |  | B
Eau de moulage(%) | 6 |  | 8 |  | 10 |  | 12 |  | 14
Poids du moule | 4032 |  | 4032 |  | 4032 |  | 4032 |  | 4032
Poids moule+ sol humide | 5866 |  | 5984 |  | 6034 |  | 6002 |  | 5880
Poids net humide | 1834 |  | 1952 |  | 2002 |  | 1970 |  | 1848
Volume du moule | 947 |  | 947 |  | 947 |  | 947 |  | 947
Densité humide | 1.936642 |  | 2.061246 |  | 2.114044 |  | 2.080253 |  | 1.951426
Densité sèche | 1.82576 |  | 1.905681 |  | 1.918506 |  | 1.853332 |  | 1.710869
TENEUR EN EAU
N° Tare | B48 | DB4 | B19 | B100 | 4 | 35 | 35 | B47 | DB1 | 11'
Poids de la tare | 15.7 | 34.7 | 34.8 | 36.9 | 27.9 | 34.8 | 24.3 | 35.7 | 33.4 | 24.2
Poids tare+ sol humide | 174.4 | 258.6 | 229.8 | 223.4 | 273.8 | 275.4 | 295.5 | 293.4 | 268.9 | 274.6
Poids tare+ sol sec | 165.3 | 245.8 | 214.9 | 209.5 | 251 | 253.2 | 265.8 | 265.4 | 239.9 | 243.7
Poids sec | 149.6 | 211.1 | 180.1 | 172.6 | 223.1 | 218.4 | 241.5 | 229.7 | 206.5 | 219.5
Teneur en eau | 6.082888 | 6.063477 | 8.273182 | 8.053302 | 10.21963 | 10.16484 | 12.29814 | 12.18981 | 14.04358 | 14.07745
Teneur en eau moyenne | 6.073182 |  | 8.163242 |  | 10.19223 |  | 12.24397 |  | 14.06052
Densité OPM(t/m³) | 1.92 |  |  |  | Paramètres après correction |  |  | 1.92 |  | t/m³
Teneur en eau OPM(%) | 9.5 | [6 empty] | 9.5 |  | %
[11 empty] | w | den
[11 empty] | 9.5 | 1.92
[11 empty] | 9.5 | 1.78
[11 empty] | 1.92 | 12
[11 empty] | 1.92 | 2
Chargé d'affaire: |  |  |  | Validé par le directeur du laboratoire:
NGOMA-NZAOU Drège

## CBR Poinc
[6 empty] | ESSAI CBR | [6 empty] | Projet
Etude
Norme NF P 94-078
Nom du projet : |  |  | Corniche Pont du Djoué | [5 empty] | Date prélèvement :
Site : | [8 empty] | Lieu de prélèvement : |  |  |  | Puit 2 - 3ème couche
Client : | [8 empty] | N° Dossier :
Date de l'essai : |  |  | 10/12/2019 - 25/12/2019 | [5 empty] | Profondeur (m) :
[9 empty] | Nature de l'échantillon: |  |  |  | Sable Jaune
Essai | I. CBR Immédiat | [5 empty] | Moule | CBR |  | x |  | Matériau |  | Non traité |  | x
| I.CBR Immersion |  |  | x |  |  |  | Nbre disques |  | 2 |  |  |  | Traité
| IPI | [12 empty] | Liant | Neant
| Durée immersion |  |  | 96h |  |  | ρdOP (g/cm3) |  | 1.92 | t/m3 |  | Denité sèche |  |  | 1.92 | g/cm3
[7 empty] | wop |  | 9.5 | % |  | Mesurée |  |  | Estimée | x
Essai après imbibition
Teneur en eau de compactage | [9 empty] | Poinconnement
Coups |  | 56 |  | 25 |  | 10 |  |  | 56 coups |  |  | 25 coups |  |  | 10 coups
Essai N° |  | 1 | 2 | 1 | 2 | 1 | 2 |  | Enf,(mm) | Lecture | Effort (kN) | Enf,(mm) | Lecture | Effort (kN) | Enf,(mm) | Lecture | Effort (kN)
N° de la tare |  | B13 | 31 | C | 19 | DB4 | B13 |  | 0 | 0 | 0 | 0 | 0 | 0 | 0 | 0 | 0
tare |  | 35.3 | 35.4 | 40.5 | 34.6 | 23.4 | 35.3 |  | 0.5 | 0.1 | 6.8417 | 0.5 | 0.06 | 2.88262 | 0.5 | 0.06 | 2.88262
Mh+tare |  | 217 | 216.3 | 220.9 | 196.2 | 203.9 | 270.1 |  | 1 | 0.36 | 32.57572 | 1 | 0.19 | 15.74963 | 1 | 0.13 | 9.81101
Ms + tare |  | 201.2 | 200.6 | 205.2 | 182.2 | 188.2 | 249.7 |  | 1.5 | 0.78 | 74.14606 | 1.5 | 0.4 | 36.5348 | 1.5 | 0.23 | 19.70871
w (%) |  | 9.52381 | 9.503632 | 9.532483 | 9.485095 | 9.526699 | 9.514925 |  | 2 | 1.25 | 120.66525 | 2 | 0.68 | 64.24836 | 2 | 0.37 | 33.56549
w Moyenne |  | 9.513721 |  | 9.508789 |  | 9.520812 |  |  | 2.5 | 1.98 | 192.91846 | 2.5 | 1.01 | 96.91077 | 2.5 | 0.56 | 52.37112
% wop |  | 100.1444 |  | 100.0925 |  | 100.2191 |  |  | 5 | 5.67 | 558.14359 | 5 | 3.85 | 378.00545 | 5 | 2.2 | 214.6934
Densité sèche de compactage | [8 empty] | 6 | 7.44 | 733.33288 | 6 | 5.3 | 521.5221 | 6 | 3.23 | 316.63971
N° du moule |  |  | N |  | B6 |  | FA |  | 10 | 10.76 | 1061.93652 | 10 | 9.94 | 980.77538 | 10 | 8.01 | 789.74977
Moule (g) |  |  | 5326 |  | 5190 |  | 3854
Moule + sol (g) |  |  | 10162 |  | 9784 |  | 8206 |  | 56 coups |  |  | 25 coups |  |  | 10 coups
Vol. du moule (cm3) |  |  | 2300 |  | 2300 |  | 2300 |  | N° de la tare |  | 4 | N° de la tare |  | X4 | N° de la tare |  | C
r (g/cm3) |  |  | 2.102609 |  | 1.997391 |  | 1.892174 |  | M tare |  | 34.8 | M tare |  | 23.6 | M tare |  | 40.5
rd (g/cm3) |  |  | 1.91995 |  | 1.823955 |  | 1.727684 |  | Mh+tare |  | 184.2 | Mh+tare |  | 143.9 | Mh+tare |  | 183.4
[9 empty] | Ms+tare |  | 171.5 | Ms+tare |  | 133.7 | Ms+tare |  | 171.2
[9 empty] | w (%) |  | 9.290417 | w (%) |  | 9.264305 | w (%) |  | 9.334353
Gonflement
[9 empty] | 55 coups |  | 25 coups |  | 10 coups |  | Moyenne
[9 empty] | Temps | mm | Temps | mm | Temps | mm | #DIV/0!
[9 empty] | 1 |  | 1 |  | 1
[9 empty] | 2 |  | 2 |  | 2
RESULTATS
56 coups
[9 empty] | F(2,5) = | 192.91846 | kN |  | IP(2,5) |  | 14.20607 | CBR % | 27.12068
[9 empty] | F(5) = | 558.14359 | kN |  | IP(5) |  | 27.12068
25 coups
[9 empty] | F(2,5) = | 96.91077 | kN |  | IP(2,5) |  | 7.136286 | CBR % | 18.36761
[9 empty] | F(5) = | 378.00545 | kN |  | IP(5) |  | 18.36761 |  |  | TRUE
10 coups
[9 empty] | F(2,5) = | 52.37112 | kN |  | IP(2,5) |  | 3.856489 | CBR % | 10.43214
[9 empty] | F(5) = | 214.6934 | kN |  | IP(5) |  | 10.43214
[9 empty] | Exécuté par |  |  | BEANGE
Remarques : | [6 empty] | Responsable du dossier |  |  |  |  | NGOMA-NZAOU

## CBR Crb (2)
[5 empty] | CBR | [5 empty] | Projet
ETUDE
RAPPORT
Nom du projet : |  |  | Corniche Pont du Djoué |  |  |  |  | Date prélèvement : |  |  | -
Site : | [7 empty] | Lieu de prélèvement : |  |  | Puit 2 - 3ème couche
Client : | [7 empty] | N° Dossier :
Date de l'essai : |  |  | 10/12/2019 - 25/12/2019 |  |  |  |  | Profondeur (m) : |  |  | -
[8 empty] | Nature de l'échantillon: |  |  | Sable Jaune
Essai | I. CBR Immédiat |  |  |  |  | Moule | CBR |  | x | Matériau |  | Non traité |  | x
| I.CBR Immersion |  |  | x |  |  | Nbre disques |  | 2 |  |  | Traité
| IPI | [10 empty] | Liant | Neant
| Nombre de coups |  |  |  |  | ρdOP (g/cm3) |  | 1.92 | t/m3 | rs |  |  |  | g/cm3
[6 empty] | wop |  | 9.5 | % | Mesurée |  |  | Estimée | x
ESSAI PROCTOR MODIFIE | [7 empty] | ESSAI C.B.R. |  | gd |  | W% de |  | W% après 4j
|  |  | Essai Proctor |  | Correction |  |  | Nbre de coups |  | (t/m³) |  | MOULAGE
yd OPM (t/m3) |  |  | 1.92 |  |  |  |  | 56 |  | 1.91995 |  | 9.513721
W OPM (%) |  |  | 9.5 |  |  |  |  | 25 |  | 1.823955 |  | 9.508789
% > 20 mm | [7 empty] | 10 |  | 1.727684 |  | 9.520812
Pts |  | 56 | 25 | 10 |  |  | OPM |  | 98% | 95% |  | 94% | 92% | 90%
CBR(%) |  | 27.12068 | 18.36761 | 10.43214 |  |  | CBR |  |  | 18.4
gd(t/m³) |  | 1.91995 | 1.823955 | 1.727684 |  |  | gd(t/m³) |  |  | 1.824 |  |  |  |  | CBR à 95%
[15 empty] | 18.4 | 1.824
[15 empty] | 18.4 | 1.7
[15 empty] | 18.4 | 1.824
[15 empty] | 8 | 1.824
[8 empty] | Exécuté par |  | NGOMA-NZAOU
Remarques : | [5 empty] | B/ville, 25/12/2019
Correction a 2,5 et 5,0mm
CBR à 95% = 18 %