## PAGE RECAP P1
Bureau de Contrôle du Bâtiment et des Travaux Publics
Technicien : NGOMA-NZAOU Drège
PROVENANCE |  |  |  | Corniche Brazzaville - Tronçon Fulbert YOULOU Pont du Djoué - Puit 5 - 1 ère couche
DATE DE PRELEVEMENT |  |  |  |  | 2019-12-09 |  |  | DATE DES ESSAIS |  |  |  | 2019-12-10 |  |  |  | - | 2019-12-24
Nature de l'échantillon |  |  |  |  | Sable limoneux gris
Observations |  |  |  |  | Profondeur 0,10 m - 0,60 m
ESSAIS D'IDENTIFICATION | [11 empty] | Classification USHRB
W.L. | [5 empty] | Teneur en eau naturelle % |  |  | 10.04983
W.P. |  |  | - |  |  | Poids spécifique ys (g/cm3) |  |  | 2.563112 |  |  | E.S(%) |  |  | 24 | [7 empty] | 300
I.P. |  |  | - |  |  | % 80 microns |  |  | 17.63333 |  |  | f x IP |  |  | -
| Tamis | Poids refus | Pourcentage cumulé | Tamisats
| <mm | [22 empty] | 63
| 40 | 0 | 0 | 100 | [19 empty] | 50
| 31.5 | 0 | 0 | 100 | [19 empty] | 40 | 100
| 20 | 14.5 | 4.833333 | 95.16667 | [19 empty] | 31.5 | 100
| 10 | 34.7 | 11.56667 | 88.43333 | [19 empty] | 20 | 95.16667
| 6.3 | [22 empty] | 10 | 88.43333
| 5 | 44.5 | 14.83333 | 85.16667 | [19 empty] | 5 | 85.16667
| 4 | [22 empty] | 2 | 82.2
| 2.5 | [22 empty] | 1 | 79.36667
| 2 | 53.4 | 17.8 | 82.2 | [19 empty] | 0.4 | 62.66667
| 1.25 | [22 empty] | 0.2 | 37.33333
| 1 | 61.9 | 20.63333 | 79.36667 | [19 empty] | 0.1 | 20.2
| 0.63 | [22 empty] | 0.08 | 17.63333
| 0.4 | 112 | 37.33333 | 62.66667
0.315
| 0.2 | 188 | 62.66667 | 37.33333
0.16
| 0.1 | 239.4 | 79.8 | 20.2
| 0.08 | 247.1 | 82.36667 | 17.63333
ESSAI PROCTOR MODIFIE | [9 empty] | Essai C.B.R. |  |  | gd | W% de |  | W% après 4j |  | GONFLEMENT
|  |  | Essai Proctor |  |  | Correction |  |  |  | Nbre de coups |  |  | (kN/m3) | MOULAGE |  | IMBIBITION |  | %
yd OPM (T/m3) |  |  | 2.103 | [6 empty] | 56 |  |  | 2.102989 |  |  | 8.953914 |  | 0
W OPM (%) |  |  | 7.2 | [6 empty] | 25 |  |  | 1.997794 |  |  | 9.264305 |  | 0
% > 20 mm | [9 empty] | 10 |  |  | 1.893457 |  |  | 9.334353 |  | 0
Pts | 1 | 2 | 3 | 4 | 5 | 6 | OPM |  |  | Pts | 56 cps | 25 cps | 10 cps |  | OPM | 100% | 98% | 95% | 90%
w% | 4.075719 | 6.155075 | 8.139868 | 10.14656 | 12.04272 |  | 7.2 |  |  | CBR | 30.38641 | 21.34874 | 12.01954 |  | CBR |  |  | 21.4
gd | 1.971394 | 2.088952 | 2.091624 | 2.005584 | 1.924519 |  | 2.103 |  |  | gd | 2.102989 | 1.997794 | 1.893457 |  | gd | 2.103 | 2.06094 | 1.99785 | 1.8927
[20 empty] | CBR à 95% |  | 1.508742 |  | 1.760882 |  | 1.807286 | 1.705033 | 1.603351
[20 empty] | 21.4 | 1.99785
[20 empty] | 21.4 | 1.88 | 4.144858 |  | 6.143438 |  | 8.209201 | 10.11564 | 12.15949
[20 empty] | 10 | 1.99785
[20 empty] | 21.4 | 1.99785 | 14.93905 | 9.040146 | 4.079275
[20 empty] | OPM |  | 1.81175 | 1.724803 | 1.634485
[20 empty] | 7.2 | 2.103
[20 empty] | 7.2 | 1.98
[22 empty] | 7.606753 |  | 7.561146 |  | 7.572771
[20 empty] | 2.103 | 7.2
[20 empty] | 2.103 | 0
Le Chef de Division, | [8 empty] | Le Directeur du Laboratoire,
Eric ONDZOULOU | [8 empty] | Jean Richard NGAMBIE
GRANULOMETRIE
Modules AFNOR
50
48
41
38
31
27
24
20
46
44
95% OPM
CBR= 21
yd OPM= 2,103
w%OPM = 7,2

## Teneur en eau 2 P1
PROCES-VERBAL D'ESSAIS
Direction du Laboratoire | Détermination de la teneur en eau pondérale des sols | [11 empty] | Direction du Laboratoire
- Méthode par étuvage-
NF P 94-050/ Septembre 1995
Date de l'essai: | 2019-12-10 | [5 empty] | Référence échantillon: |  |  |  | Puit 5 - Sable Gréseux
Masse minimale de la prise d'essai:
dm (µm) | 400 |  |  | 500 |  |  | 630 |  |  | 800 |  |  | 1000
Masse (g) | 20 |  |  | 50 |  |  | 100 |  |  | 150 |  |  | 200
dm (mm) | 5 | 6.3 | 8 | 10 | 12.5 | 16 | 20 | 25 | 31.5 | 40 | 50 | 63 | 80 | dm >80mm
Masse (g) | 0.3 | 0.4 | 0.5 | 0.8 | 1.2 | 2 | 3 | 5 | 8 | 12 | 20 | 30 | 50 | m=6.106 dm 3,66
Mesure de la teneur en eau
ETUVE:
Etuvage à :
|  |  |  | 50°C | [7 empty] | 105 °C
TARE:
Tare n°:……… | T'/B9 | [5 empty] | Masse de la tare:m1=……….. |  |  |  |  | 32.8 |  | 36.2 | ....g.
Masse avant étuvage : Prise de l'essai+tare: | [6 empty] | m2 = m+m1 =...……… |  |  |  |  | 256.5 |  | 266.9 | ...g.
193.6
Masse après étuvage, prise d'essai + tare : | [9 empty] | M3=…….….. |  | 236.2 |  | 245.7 | …...g.
TENEUR EN EAU:
mw: masse de l'eau évaporée lors de l'étuvage
md : masse des grains solides
[16 empty] | 9.980334 | 10.11933
W= |  |  |  |  | 10.04983 |  |  | .…...…%
Responsable de l'essai: | [7 empty] | Exécuté par
BEANGE Grace
w=100. 𝑚𝑤/𝑚𝑑=100. ((𝑚2−𝑚3)/((𝑚3−𝑚1)) (%)
X

## Granulo P1
| PROCES-VERBAL D'ESSAIS | [9 empty] | Référence: |  | :FEE/310/18
Direction du Laboratoire | Sols : reconnaissance et essais Analyse granulométrique : Méthode par tamisage à sec après lavage | [9 empty] | Indice |  | :0 1
[11 empty] | Date appl |  | :30-10-2018
| NF P 94-056/ Mars 1996 | [9 empty] | Page |  | : 1/1
Date de l'essai: | 2019-12-14 |  |  |  | Référence échantillon: |  |  |  |  | Sable Gréseux - P 5 -1ère couche
Masse minimale de la prise d'essai:
dm (mm) | 5 | 6.3 | 8 | 10 | 12.5 | 16 | 20 | 25 | 31.5 | 40 | 63 | 80 | dm >80mm
Masse (g) | 0.3 | 0.4 | 0.5 | 0.8 | 1.2 | 2 | 3 | 5 | 8 | 12 | 30 | 50 | m=6.106 dm 3,66
Matériau | Masse de la prisse d'essai |  |  | Tamis |  |  | Masse refus mesuré (g) |  |  |  | Masse refus R cumulé (g) |  | Pourcentage massique
dm= mm | m= | 300 | g | mm | µm |  | r i |  | R |  |  |  | Refus cumulé r | Tamisât cumulé p
Partage au tamis dc : |  |  | ..mm | 100
80
Masse sèche du refus au tamis dc: |  |  |  | 63
RC=………………… |  |  | …….g | 50
Masse passant au tamis dc: |  |  |  | 40 | [6 empty] | 0 |  | 0 | 100
mh= ………………. |  |  | …….g | 31.5 |  |  |  |  | 0 |  | 0 |  | 0 | 100
Part (1) sur tamisat au tamis dc | Masse humide: |  |  | 25
| Mh1 =.. |  | ……..g | 20 |  |  |  |  | 14.5 |  | 14.5 |  | 4.833333 | 95.16667
| Masse sèche: |  |  | 16
| Ms1 |  | ..…..g | 12.5
Part (2) sur tamisat au tamis dc | Masse humide: |  |  | 10 |  |  |  |  | 20.2 |  | 34.7 |  | 11.56667 | 88.43333
| Mh1 =.. |  | ……..g | 8
| Masse sèche: |  |  | 6.3
| Ms1… |  | ……..g | 5 |  |  |  |  | 9.8 |  | 44.5 |  | 14.83333 | 85.16667
Masse sèche totale: |  |  |  | 4
ms=Rc+mh.ms1/mh1=…… |  |  | ……..g | 3.15
Coefficient multiplicateur sur le refus au tamis de 80µm: |  |  |  | 2.5
|  |  |  | 2 |  |  |  |  | 8.9 |  | 53.4 |  | 17.8 | 82.2
b=mh/mh2:……..……….. |  |  | ………. | 1.6
Refus cumulé R = RC + br1 |  |  |  | 1.25
Masse (80µm,dc):ms4= Prélèvement 2 |  |  | ……..g | 1 |  |  |  |  | 8.5 |  | 61.9 |  | 20.63333 | 79.36667
|  |  |  | 0.8 | 800
Masse passant à 80µm de lafraction (80µm,dc ): |  |  |  | 0.63 | 630
|  |  |  | 0.5 | 500
Sur part(2)ms3 =……………. |  |  | ……g | 0.4 | 400 |  |  |  | 50.1 |  | 112 |  | 37.33333 | 62.66667
|  |  |  | 0.315 | 315
Pourcentage |  | Refus: |  | 0.25 | 250
|  | R = 100 R/ms |  | 0.2 | 200 |  |  |  | 76 |  | 188 |  | 62.66667 | 37.33333
|  | De tamisat: |  | 0.16 | 160
|  | 100(1-R/ms) |  | 0.125 | 125
Vérification: |  |  |  | 0.1 | 100 |  |  |  | 51.4 |  | 239.4 |  | 79.8 | 20.2
(ms2-ms4)/ms2=……….. |  |  | ≤0,01 | 0.08 | 80 |  |  |  | 7.7 |  | 247.1 |  | 82.36667 | 17.63333
NB:Si dc =dm : Rc = 0; b = 1
Observations | [5 empty] | Responsable de l'essai:
Nom:
Visa:

## Courbe P1 (2)
| PROCES-VERBAL D'ESSAIS | [9 empty] | Référence: |  | :FEE/310/18
Direction du Laboratoire | Sols : reconnaissance et essais Analyse granulométrique : Méthode par tamisage à sec après lavage | [9 empty] | Indice |  | :0 1
[11 empty] | Date appl |  | :30-10-2018
| Effectuée conformement à la norme NF P 94-056/ Mars 1996 | [9 empty] | Page |  | : 1/1
Date de l'essai: | 2019-12-14 |  |  |  |  | Référence échantillon: |  |  |  |  | Sable Gréseux - P 5 -1ère couche
Masse minimale de la prise d'essai:
dm (mm) | 5 | 6.3 | 8 | 10 | 12.5 | 16 | 20 | 25 | 31.5 | 40 | 63 | 80 | dm >80mm
Masse (g) | 0.3 | 0.4 | 0.5 | 0.8 | 1.2 | 2 | 3 | 5 | 8 | 12 | 30 | 50 | m=6.106 dm 3,66
[14 empty] | 40 | 100
[14 empty] | 31.5 | 100
[14 empty] | 20 | 95.16667
[14 empty] | 10 | 88.43333
[14 empty] | 5 | 85.16667
[14 empty] | 2 | 82.2
[14 empty] | 1 | 79.36667 | 99.9
[14 empty] | 0.4 | 62.66667 | 83.63333
[14 empty] | 0.2 | 37.33333 | 41.6
[14 empty] | 0.1 | 20.2 | 11.96667
[14 empty] | 0.08 | 17.63333 | 8.033333

## PS
POIDS SPECIFIQUE
Date : 17/10/2019
Expérimentateur :BEANGE Grace
Nature :Sable Gréseux ,Profondeur 0,10 m - 0,60 m, Puit 1 - 1ème couche
N° PYCNOMETRE |  | 7 | 5
Poids Pycnomètre vide = PO |  | 253.4 | 283.1
Poids Pycnomètre + Matériaux Sec = P2 |  | 503.1 | 533.2
Poids Pycnomètre + Matériaux +Eau =P3 |  | 952.5 | 967.5
Poids Pycnomètre + Eau =P1 |  | 799.9 | 815.3
Volume Pycnomètre = P1-P0 = P4 |  | 546.5 | 532.2
Volume Matériaux Net Sec = P2-P0 = P5 |  | 249.7 | 250.1
Volume d'Eau Restant = P3-P2= P6 |  | 449.4 | 434.3
Volume Matériaux = P4-P6= VM* |  | 97.1 | 97.9
Poids Spécifique |  | 2.571576 | 2.554648
Moyenne |  | 2.563112
Observation:
Opérateur: | Chargé d'affaire:
MINISTERE DE L'EQUIPEMENT ET DE L'ENTRETIEN ROUTIER
DIRECTION GENERALE DU BUREAU DE CONTROLE DU BÂTIMENT ET DES TRAVAUX PUBLICS
DIRECTION DU LABORATOIRE
B.P 752 Tél./Fax: (00242)22824317
Email bcbtpcongo@yahoo.fr
Site web: www.bcbtpcongo.com
REPUBLIQUE DU CONGO
Unité*Travail*Progrès
=𝐏𝟓/(𝐕𝐌∗)=PS

## Proctor C01 (2)
| Bureau de Contrôle du Bâtiment et des Travaux Publics(B.C.B.T.P) | [7 empty] | Enregistrement:
| Fiche d'Essai | [7 empty] | Page:1/1
Mise à jour:
N° d'affaire | DETERMINATION DES REFERENCES DE COMPACTAGE
D'UN MATERIAU
Essai Proctor normal-Essai Proctor modifié
NORME: NF P94-093 Octobre 1999
Localisation du chantier: Corniche Pont du Djoué
Nom du client: |  |  |  | Nature de materiaux: Sable Gréseux
N° de reception: |  |  |  | Utilisation:
Date de reception: |  |  |  | Mode de prélevement: Manuel
Provenance: Puit 5 1ère couche |  |  |  | Prélevement effectué: BCBTP
PROCTOR |  | NORMAL |  |  |  |  | MODIFIE |  |  | X
|  | Moule Proctor |  | Moule CBR |  |  | Moule Proctor |  | Moule CBR
Masse de la dame |  | 2490g |  |  |  |  | 4535g
Diamètre du mouton |  | 51mm |  |  |  |  | 51mm
Hauteur de chute |  | 305mm |  |  |  |  | 457mm
Nombre de couches |  | 3 |  |  |  |  | 5
Nombre de coups par couche |  | 25 |  | 56 |  |  | 25 |  | 56
Diamètre maxi(mm) | 1 |  |  | Pourcentage de refus au tamis 20mm |  |  |  | 0
DENSITE
N° Moule | B |  | B |  | B |  | B |  | B
Eau de moulage(%) | 4 |  | 6 |  | 8 |  | 10 |  | 12
Poids du moule | 4032 |  | 4032 |  | 4032 |  | 4032 |  | 4032
Poids moule+ sol humide | 5975 |  | 6132 |  | 6174 |  | 6124 |  | 6074
Poids net humide | 1943 |  | 2100 |  | 2142 |  | 2092 |  | 2042
Volume du moule | 947 |  | 947 |  | 947 |  | 947 |  | 947
Densité humide | 2.051742 |  | 2.217529 |  | 2.26188 |  | 2.209081 |  | 2.156283
Densité sèche | 1.971394 |  | 2.088952 |  | 2.091624 |  | 2.005584 |  | 1.924519
TENEUR EN EAU
N° Tare | C | 10 | 23 | 40 | 43 | DB1 | 33 | DL | 88 | 4
Poids de la tare | 15.7 | 34.7 | 34.8 | 33.2 | 35.5 | 34.7 | 23.2 | 15.3 | 33.4 | 24.2
Poids tare+ sol humide | 171.4 | 254.4 | 268.9 | 256.2 | 213.4 | 231.6 | 167.8 | 143.2 | 264.8 | 270.1
Poids tare+ sol sec | 165.3 | 245.8 | 255.4 | 243.2 | 199.9 | 216.9 | 154.5 | 131.4 | 239.9 | 243.7
Poids sec | 149.6 | 211.1 | 220.6 | 210 | 164.4 | 182.2 | 131.3 | 116.1 | 206.5 | 219.5
Teneur en eau | 4.07754 | 4.073899 | 6.119674 | 6.190476 | 8.211679 | 8.068057 | 10.12947 | 10.16365 | 12.05811 | 12.02733
Teneur en eau moyenne | 4.075719 |  | 6.155075 |  | 8.139868 |  | 10.14656 |  | 12.04272
Densité OPM(t/m³) | 2.103 |  |  |  | Paramètres après correction |  |  | 2.103 |  | t/m³
Teneur en eau OPM(%) | 7.2 | [6 empty] | 7.2 |  | %
[11 empty] | w | den
[11 empty] | 7.2 | 2.103
[11 empty] | 7.2 | 1.96
[11 empty] | 2.103 | 9
[11 empty] | 2.103 | 2
Chargé d'affaire: |  |  |  | Validé par le directeur du laboratoire:
NGOMA-NZAOU Drège

## CBR Poinc
[6 empty] | ESSAI CBR | [6 empty] | Projet
Etude
Norme NF P 94-078
Nom du projet : |  |  | Corniche Pont du Djoué | [5 empty] | Date prélèvement :
Site : | [8 empty] | Lieu de prélèvement : |  |  |  | Puit 5 - 1ère couche
Client : | [8 empty] | N° Dossier :
Date de l'essai : |  |  | Du 20/12/2019 au 24/12/2019 | [5 empty] | Profondeur (m) :
[9 empty] | Nature de l'échantillon: |  |  |  | Sable Gréseux
Essai | I. CBR Immédiat | [5 empty] | Moule | CBR |  | x |  | Matériau |  | Non traité |  | x
| I.CBR Immersion |  |  | x |  |  |  | Nbre disques |  | 2 |  |  |  | Traité
| IPI | [12 empty] | Liant | Neant
| Durée immersion |  |  | 96h |  |  | ρdOP (g/cm3) |  | 2.103 | t/m3 |  | Denité sèche |  |  | 2.103 | g/cm3
[7 empty] | wop |  | 7.2 | % |  | Mesurée |  |  | Estimée | x
Essai après imbibition
Teneur en eau de compactage | [9 empty] | Poinconnement
Coups |  | 56 |  | 25 |  | 10 |  |  | 56 coups |  |  | 25 coups |  |  | 10 coups
Essai N° |  | 1 | 2 | 1 | 2 | 1 | 2 |  | Enf,(mm) | Lecture | Effort (kN) | Enf,(mm) | Lecture | Effort (kN) | Enf,(mm) | Lecture | Effort (kN)
N° de la tare |  | 11' | 36A | B100 | B23 | DB6 | B44 |  | 0 | 0 | 0 | 0 | 0 | 0 | 0 | 0 | 0
tare |  | 24.4 | 37.2 | 35.3 | 35.4 | 23.4 | 34.7 |  | 0.5 | 0.22 | 18.71894 | 0.5 | 0.12 | 8.82124 | 0.5 | 0.07 | 3.87239
Mh+tare |  | 199.9 | 213.2 | 246.8 | 242 | 140 | 197.8 |  | 1 | 1.6 | 155.3072 | 1 | 0.87 | 83.05399 | 1 | 0.43 | 39.50411
Ms + tare |  | 188.1 | 201.4 | 232.6 | 228.1 | 132.2 | 186.9 |  | 1.5 | 2.75 | 269.13075 | 1.5 | 1.89 | 184.01053 | 1.5 | 0.93 | 88.99261
w (%) |  | 7.208308 | 7.186358 | 7.197162 | 7.213285 | 7.169118 | 7.161629 |  | 2 | 3.55 | 348.31235 | 2 | 2.53 | 247.35581 | 2 | 1.27 | 122.64479
w Moyenne |  | 7.197333 |  | 7.205223 |  | 7.165374 |  |  | 2.5 | 4.2 | 412.6474 | 2.5 | 2.96 | 289.91592 | 2.5 | 1.68 | 163.22536
% wop |  | 99.96296 |  | 100.0725 |  | 99.51908 |  |  | 5 | 4.94 | 485.89038 | 5 | 3.69 | 362.16913 | 5 | 2.03 | 197.86731
Densité sèche de compactage | [8 empty] | 6 | 5.2 | 511.6244 | 6 | 3.75 | 368.10775 | 6 | 2.27 | 221.62179
N° du moule |  |  | ME |  | NK' |  | QBC |  | 10 | 5.93 | 583.87761 | 10 | 3.92 | 384.93384 | 10 | 2.65 | 259.23305
Moule (g) |  |  | 3770 |  | 3742 |  | 3854
Moule + sol (g) |  |  | 8955 |  | 8668 |  | 8521 |  | 56 coups |  |  | 25 coups |  |  | 10 coups
Vol. du moule (cm3) |  |  | 2300 |  | 2300 |  | 2300 |  | N° de la tare |  | 25 | N° de la tare |  | 43 | N° de la tare |  | DB1
r (g/cm3) |  |  | 2.254348 |  | 2.141739 |  | 2.02913 |  | M tare |  | 34.8 | M tare |  | 23.6 | M tare |  | 40.5
rd (g/cm3) |  |  | 2.102989 |  | 1.997794 |  | 1.893457 |  | Mh+tare |  | 183.74 | Mh+tare |  | 143.9 | Mh+tare |  | 183.4
[9 empty] | Ms+tare |  | 171.5 | Ms+tare |  | 133.7 | Ms+tare |  | 171.2
[9 empty] | w (%) |  | 8.953914 | w (%) |  | 9.264305 | w (%) |  | 9.334353
Gonflement
[9 empty] | 55 coups |  | 25 coups |  | 10 coups |  | Moyenne
[9 empty] | Temps | mm | Temps | mm | Temps | mm | #DIV/0!
[9 empty] | 1 |  | 1 |  | 1
[9 empty] | 2 |  | 2 |  | 2
RESULTATS
56 coups
[9 empty] | F(2,5) = | 412.6474 | kN |  | IP(2,5) |  | 30.38641 | CBR % | 30.38641
[9 empty] | F(5) = | 485.89038 | kN |  | IP(5) |  | 23.60983
25 coups
[9 empty] | F(2,5) = | 289.91592 | kN |  | IP(2,5) |  | 21.34874 | CBR % | 21.34874
[9 empty] | F(5) = | 362.16913 | kN |  | IP(5) |  | 17.59811 |  |  | TRUE
10 coups
[9 empty] | F(2,5) = | 163.22536 | kN |  | IP(2,5) |  | 12.01954 | CBR % | 12.01954
[9 empty] | F(5) = | 197.86731 | kN |  | IP(5) |  | 9.614544
[9 empty] | Exécuté par |  |  | BEANGE
Remarques : | [6 empty] | Responsable du dossier |  |  |  |  | NGOMA-NZAOU

## CBR Crb (2)
[5 empty] | CBR | [5 empty] | Projet
ETUDE
RAPPORT
Nom du projet : |  |  | Corniche Pont du Djoué |  |  |  |  | Date prélèvement : |  |  | -
Site : | [7 empty] | Lieu de prélèvement : |  |  | Puit 5 - 1ère couche
Client : | [7 empty] | N° Dossier :
Date de l'essai : |  |  | Du 20/12/2019 au 24/12/2019 |  |  |  |  | Profondeur (m) : |  |  | -
[8 empty] | Nature de l'échantillon: |  |  | Sable Gréseux
Essai | I. CBR Immédiat |  |  |  |  | Moule | CBR |  | x | Matériau |  | Non traité |  | x
| I.CBR Immersion |  |  | x |  |  | Nbre disques |  | 2 |  |  | Traité
| IPI | [10 empty] | Liant | Neant
| Nombre de coups |  |  |  |  | ρdOP (g/cm3) |  | 2.103 | t/m3 | rs |  |  |  | g/cm3
[6 empty] | wop |  | 7.2 | % | Mesurée |  |  | Estimée | x
ESSAI PROCTOR MODIFIE | [7 empty] | ESSAI C.B.R. |  | gd |  | W% de |  | W% après 4j
|  |  | Essai Proctor |  | Correction |  |  | Nbre de coups |  | (t/m³) |  | MOULAGE
yd OPM (t/m3) |  |  | 2.103 |  |  |  |  | 56 |  | 2.102989 |  | 7.197333
W OPM (%) |  |  | 7.2 |  |  |  |  | 25 |  | 1.997794 |  | 7.205223
% > 20 mm | [7 empty] | 10 |  | 1.893457 |  | 7.165374
Pts |  | 56 | 25 | 10 |  |  | OPM |  | 98% | 95% |  | 94% | 92% | 90%
CBR(%) |  | 30.38641 | 21.34874 | 12.01954 |  |  | CBR |  |  | 21.4
gd(t/m³) |  | 2.102989 | 1.997794 | 1.893457 |  |  | gd(t/m³) |  |  | 1.99785 |  |  |  |  | CBR à 95%
[15 empty] | 21.4 | 1.99785
[15 empty] | 21.4 | 1.88
[15 empty] | 21.4 | 1.99785
[15 empty] | 10 | 1.99785
[8 empty] | Exécuté par |  | NGOMA-NZAOU
Remarques : | [5 empty] | B/ville, 24/12/2019
Correction a 2,5 et 5,0mm
CBR à 95% = 21 %