## PAGE RECAP P1
Bureau de Contrôle du Bâtiment et des Travaux Publics
Technicien : NGOMA-NZAOU Drège
PROVENANCE |  |  |  | Corniche Brazzaville - Tronçon Fulbert YOULOU Pont du Djoué - Puit 5 - 2ème couche
DATE DE PRELEVEMENT |  |  |  |  | 2019-12-09 |  |  | DATE DES ESSAIS |  |  |  | 2019-12-10 |  |  |  | - | 2019-12-27
Nature de l'échantillon |  |  |  |  | Sable limoneux gris
Observations |  |  |  |  | Profondeur: 0,60 m - 1,10 m
ESSAIS D'IDENTIFICATION | [11 empty] | Classification USHRB
W.L. | [5 empty] | Teneur en eau naturelle % |  |  | 10.29366
W.P. |  |  | - |  |  | Poids spécifique ys (g/cm3) |  |  | 2.554644 |  |  | E.S(%) |  |  | 24 | [7 empty] | 300
I.P. |  |  | - |  |  | % 80 microns |  |  | 16.84 |  |  | f x IP |  |  | -
| Tamis | Poids refus | Pourcentage cumulé | Tamisats
| <mm | [22 empty] | 63
| 40 | 0 | 0 | 100 | [19 empty] | 50
| 31.5 | 0 | 0 | 100 | [19 empty] | 40 | 100
| 20 | 14.5 | 4.833333 | 95.16667 | [19 empty] | 31.5 | 100
| 10 | 54.2 | 18.06667 | 81.93333 | [19 empty] | 20 | 95.16667
| 6.3 | [22 empty] | 10 | 81.93333
| 5 | 66 | 22 | 78 | [19 empty] | 5 | 78
| 4 | [22 empty] | 2 | 74.53333
| 2.5 | [22 empty] | 1 | 71.96667
| 2 | 76.4 | 25.46667 | 74.53333 | [19 empty] | 0.4 | 57.4
| 1.25 | [22 empty] | 0.2 | 35.56667
| 1 | 84.1 | 28.03333 | 71.96667 | [19 empty] | 0.1 | 19.36667
| 0.63 | [22 empty] | 0.08 | 16.84
| 0.4 | 127.8 | 42.6 | 57.4
0.315
| 0.2 | 193.3 | 64.43333 | 35.56667
0.16
| 0.1 | 241.9 | 80.63333 | 19.36667
| 0.08 | 249.48 | 83.16 | 16.84
ESSAI PROCTOR MODIFIE | [9 empty] | Essai C.B.R. |  |  | gd | W% de |  | W% après 4j |  | GONFLEMENT
|  |  | Essai Proctor |  |  | Correction |  |  |  | Nbre de coups |  |  | (kN/m3) | MOULAGE |  | IMBIBITION |  | %
yd OPM (T/m3) |  |  | 1.961 | [6 empty] | 56 |  |  | 1.960553 |  |  | 9.685443 |  | 0
W OPM (%) |  |  | 8.4 | [6 empty] | 25 |  |  | 1.862628 |  |  | 9.900091 |  | 0
% > 20 mm | [9 empty] | 10 |  |  | 1.76467 |  |  | 9.869931 |  | 0
Pts | 1 | 2 | 3 | 4 | 5 | 6 | OPM |  |  | Pts | 56 cps | 25 cps | 10 cps |  | OPM | 100% | 98% | 95% | 90%
w% | 6.200738 | 7.94162 | 10.15507 | 12.16984 | 13.99074 |  | 8.4 |  |  | CBR | 13.46205 | 9.325981 | 5.62276 |  | CBR |  |  | 9.4
gd | 1.839476 | 1.960464 | 1.911484 | 1.756651 | 1.521085 |  | 1.961 |  |  | gd | 1.960553 | 1.862628 | 1.76467 |  | gd | 1.961 | 1.92178 | 1.86295 | 1.7649
[20 empty] | CBR à 95% |  | 1.508742 |  | 1.760882 |  | 1.807286 | 1.705033 | 1.603351
[20 empty] | 9.4 | 1.86295
[20 empty] | 9.4 | 1.72 | 4.144858 |  | 6.143438 |  | 8.209201 | 10.11564 | 12.15949
[20 empty] | 4 | 1.86295
[20 empty] | 9.4 | 1.86295 | 14.93905 | 9.040146 | 4.079275
[20 empty] | OPM |  | 1.81175 | 1.724803 | 1.634485
[20 empty] | 8.4 | 1.961
[20 empty] | 8.4 | 1.82
[22 empty] | 7.606753 |  | 7.561146 |  | 7.572771
[20 empty] | 1.961 | 7.96
[20 empty] | 1.961 | 0
Le Chef de Division, | [8 empty] | Le Directeur du Laboratoire,
Eric ONDZOULOU | [8 empty] | Jean Richard NGAMBIE
GRANULOMETRIE
Modules AFNOR
50
48
41
38
31
27
24
20
46
44
95% OPM
CBR= 9
yd OPM= 1,961
w%OPM = 8,40

## Teneur en eau 2 P1
PROCES-VERBAL D'ESSAIS
Direction du Laboratoire | Détermination de la teneur en eau pondérale des sols | [11 empty] | Direction du Laboratoire
- Méthode par étuvage-
NF P 94-050/ Septembre 1995
Date de l'essai: | 2019-12-10 | [5 empty] | Référence échantillon: |  |  |  | Sable Gris - Puit 5 - 2ème couche
Masse minimale de la prise d'essai:
dm (µm) | 400 |  |  | 500 |  |  | 630 |  |  | 800 |  |  | 1000
Masse (g) | 20 |  |  | 50 |  |  | 100 |  |  | 150 |  |  | 200
dm (mm) | 5 | 6.3 | 8 | 10 | 12.5 | 16 | 20 | 25 | 31.5 | 40 | 50 | 63 | 80 | dm >80mm
Masse (g) | 0.3 | 0.4 | 0.5 | 0.8 | 1.2 | 2 | 3 | 5 | 8 | 12 | 20 | 30 | 50 | m=6.106 dm 3,66
Mesure de la teneur en eau
ETUVE:
Etuvage à :
|  |  |  | 50°C | [7 empty] | 105 °C
TARE:
Tare n°:……… | 17/B5 | [5 empty] | Masse de la tare:m1=……….. |  |  |  |  | 34.9 |  | 34.8 | ....g.
Masse avant étuvage : Prise de l'essai+tare: | [6 empty] | m2 = m+m1 =...……… |  |  |  |  | 260.8 |  | 254.6 | ...g.
193.6
Masse après étuvage, prise d'essai + tare : | [9 empty] | M3=…….….. |  | 239.6 |  | 234.2 | …...g.
TENEUR EN EAU:
mw: masse de l'eau évaporée lors de l'étuvage
md : masse des grains solides
[16 empty] | 10.35662 | 10.23069
W= |  |  |  |  | 10.29366 |  |  | .…...…%
Responsable de l'essai: | [7 empty] | Exécuté par
BEANGE Grace
w=100. 𝑚𝑤/𝑚𝑑=100. ((𝑚2−𝑚3)/((𝑚3−𝑚1)) (%)
X

## Granulo P1
| PROCES-VERBAL D'ESSAIS | [9 empty] | Référence: |  | :FEE/310/18
Direction du Laboratoire | Sols : reconnaissance et essais Analyse granulométrique : Méthode par tamisage à sec après lavage | [9 empty] | Indice |  | :0 1
[11 empty] | Date appl |  | :30-10-2018
| NF P 94-056/ Mars 1996 | [9 empty] | Page |  | : 1/1
Date de l'essai: | 2019-12-14 |  |  |  | Référence échantillon: |  |  |  |  | Sable Gris - Puit 5 - 2ème couche
Masse minimale de la prise d'essai:
dm (mm) | 5 | 6.3 | 8 | 10 | 12.5 | 16 | 20 | 25 | 31.5 | 40 | 63 | 80 | dm >80mm
Masse (g) | 0.3 | 0.4 | 0.5 | 0.8 | 1.2 | 2 | 3 | 5 | 8 | 12 | 30 | 50 | m=6.106 dm 3,66
Matériau | Masse de la prisse d'essai |  |  | Tamis |  |  | Masse refus mesuré (g) |  |  |  | Masse refus R cumulé (g) |  | Pourcentage massique
dm= mm | m= | 300 | g | mm | µm |  | r i |  | R |  |  |  | Refus cumulé r | Tamisât cumulé p
Partage au tamis dc : |  |  | ..mm | 100
80
Masse sèche du refus au tamis dc: |  |  |  | 63
RC=………………… |  |  | …….g | 50
Masse passant au tamis dc: |  |  |  | 40 | [6 empty] | 0 |  | 0 | 100
mh= ………………. |  |  | …….g | 31.5 |  |  |  |  | 0 |  | 0 |  | 0 | 100
Part (1) sur tamisat au tamis dc | Masse humide: |  |  | 25
| Mh1 =.. |  | ……..g | 20 |  |  |  |  | 14.5 |  | 14.5 |  | 4.833333 | 95.16667
| Masse sèche: |  |  | 16
| Ms1 |  | ..…..g | 12.5
Part (2) sur tamisat au tamis dc | Masse humide: |  |  | 10 |  |  |  |  | 39.7 |  | 54.2 |  | 18.06667 | 81.93333
| Mh1 =.. |  | ……..g | 8
| Masse sèche: |  |  | 6.3
| Ms1… |  | ……..g | 5 |  |  |  |  | 11.8 |  | 66 |  | 22 | 78
Masse sèche totale: |  |  |  | 4
ms=Rc+mh.ms1/mh1=…… |  |  | ……..g | 3.15
Coefficient multiplicateur sur le refus au tamis de 80µm: |  |  |  | 2.5
|  |  |  | 2 |  |  |  |  | 10.4 |  | 76.4 |  | 25.46667 | 74.53333
b=mh/mh2:……..……….. |  |  | ………. | 1.6
Refus cumulé R = RC + br1 |  |  |  | 1.25
Masse (80µm,dc):ms4= Prélèvement 2 |  |  | ……..g | 1 |  |  |  |  | 7.7 |  | 84.1 |  | 28.03333 | 71.96667
|  |  |  | 0.8 | 800
Masse passant à 80µm de lafraction (80µm,dc ): |  |  |  | 0.63 | 630
|  |  |  | 0.5 | 500
Sur part(2)ms3 =……………. |  |  | ……g | 0.4 | 400 |  |  |  | 43.7 |  | 127.8 |  | 42.6 | 57.4
|  |  |  | 0.315 | 315
Pourcentage |  | Refus: |  | 0.25 | 250
|  | R = 100 R/ms |  | 0.2 | 200 |  |  |  | 65.5 |  | 193.3 |  | 64.43333 | 35.56667
|  | De tamisat: |  | 0.16 | 160
|  | 100(1-R/ms) |  | 0.125 | 125
Vérification: |  |  |  | 0.1 | 100 |  |  |  | 48.6 |  | 241.9 |  | 80.63333 | 19.36667
(ms2-ms4)/ms2=……….. |  |  | ≤0,01 | 0.08 | 80 |  |  |  | 7.58 |  | 249.48 |  | 83.16 | 16.84
NB:Si dc =dm : Rc = 0; b = 1
Observations | [5 empty] | Responsable de l'essai:
Nom:
Visa:

## Courbe P1 (2)
| PROCES-VERBAL D'ESSAIS | [9 empty] | Référence: |  | :FEE/310/18
Direction du Laboratoire | Sols : reconnaissance et essais Analyse granulométrique : Méthode par tamisage à sec après lavage | [9 empty] | Indice |  | :0 1
[11 empty] | Date appl |  | :30-10-2018
| Effectuée conformement à la norme NF P 94-056/ Mars 1996 | [9 empty] | Page |  | : 1/1
Date de l'essai: | 2019-12-14 |  |  |  |  | Référence échantillon: |  |  |  |  | Sable Gris - Puit 5 - 2ème couche
Masse minimale de la prise d'essai:
dm (mm) | 5 | 6.3 | 8 | 10 | 12.5 | 16 | 20 | 25 | 31.5 | 40 | 63 | 80 | dm >80mm
Masse (g) | 0.3 | 0.4 | 0.5 | 0.8 | 1.2 | 2 | 3 | 5 | 8 | 12 | 30 | 50 | m=6.106 dm 3,66
[14 empty] | 40 | 100
[14 empty] | 31.5 | 100
[14 empty] | 20 | 95.16667
[14 empty] | 10 | 81.93333
[14 empty] | 5 | 78
[14 empty] | 2 | 74.53333
[14 empty] | 1 | 71.96667 | 99.9
[14 empty] | 0.4 | 57.4 | 83.63333
[14 empty] | 0.2 | 35.56667 | 41.6
[14 empty] | 0.1 | 19.36667 | 11.96667
[14 empty] | 0.08 | 16.84 | 8.033333

## PS
POIDS SPECIFIQUE
Date : 16/12/2019
Expérimentateur :BEANGE Grace
Nature :Sable Gréseux ,Profondeur 0,60 m - 1,10 m, Puit 1 - 2ème couche
N° PYCNOMETRE |  | 7 | 5
Poids Pycnomètre vide = PO |  | 251.8 | 282.3
Poids Pycnomètre + Matériaux Sec = P2 |  | 602 | 632.8
Poids Pycnomètre + Matériaux +Eau =P3 |  | 1014 | 1024.9
Poids Pycnomètre + Eau =P1 |  | 799.9 | 812.6
Volume Pycnomètre = P1-P0 = P4 |  | 548.1 | 530.3
Volume Matériaux Net Sec = P2-P0 = P5 |  | 350.2 | 350.5
Volume d'Eau Restant = P3-P2= P6 |  | 412 | 392.1
Volume Matériaux = P4-P6= VM* |  | 136.1 | 138.2
Poids Spécifique |  | 2.573108 | 2.536179
Moyenne |  | 2.554644
Observation:
Opérateur: | Chargé d'affaire:
MINISTERE DE L'EQUIPEMENT ET DE L'ENTRETIEN ROUTIER
DIRECTION GENERALE DU BUREAU DE CONTROLE DU BÂTIMENT ET DES TRAVAUX PUBLICS
DIRECTION DU LABORATOIRE
B.P 752 Tél./Fax: (00242)22824317
Email bcbtpcongo@yahoo.fr
Site web: www.bcbtpcongo.com
REPUBLIQUE DU CONGO
Unité*Travail*Progrès
=𝐏𝟓/(𝐕𝐌∗)=PS

## Proctor C01 (2)
| Bureau de Contrôle du Bâtiment et des Travaux Publics(B.C.B.T.P) | [7 empty] | Enregistrement:
| Fiche d'Essai | [7 empty] | Page:1/1
Mise à jour:
N° d'affaire | DETERMINATION DES REFERENCES DE COMPACTAGE
D'UN MATERIAU
Essai Proctor normal-Essai Proctor modifié
NORME: NF P94-093 Octobre 1999
Localisation du chantier: Corniche Pont du Djoué
Nom du client: |  |  |  | Nature de materiaux: Sable Gris
N° de reception: |  |  |  | Utilisation:
Date de reception: |  |  |  | Mode de prélevement: Manuel
Provenance: Puit - 5 - 1ère couche |  |  |  | Prélevement effectué: BCBTP
PROCTOR |  | NORMAL |  |  |  |  | MODIFIE |  |  | X
|  | Moule Proctor |  | Moule CBR |  |  | Moule Proctor |  | Moule CBR
Masse de la dame |  | 2490g |  |  |  |  | 4535g
Diamètre du mouton |  | 51mm |  |  |  |  | 51mm
Hauteur de chute |  | 305mm |  |  |  |  | 457mm
Nombre de couches |  | 3 |  |  |  |  | 5
Nombre de coups par couche |  | 25 |  | 56 |  |  | 25 |  | 56
Diamètre maxi(mm) | 1 |  |  | Pourcentage de refus au tamis 20mm |  |  |  | 0
DENSITE
N° Moule | B |  | B |  | B |  | B |  | B
Eau de moulage(%) | 6 |  | 6 |  | 8 |  | 10 |  | 12
Poids du moule | 4032 |  | 4032 |  | 4032 |  | 4032 |  | 4032
Poids moule+ sol humide | 5882 |  | 6036 |  | 6026 |  | 5898 |  | 5674
Poids net humide | 1850 |  | 2004 |  | 1994 |  | 1866 |  | 1642
Volume du moule | 947 |  | 947 |  | 947 |  | 947 |  | 947
Densité humide | 1.953537 |  | 2.116156 |  | 2.105597 |  | 1.970433 |  | 1.733897
Densité sèche | 1.839476 |  | 1.960464 |  | 1.911484 |  | 1.756651 |  | 1.521085
TENEUR EN EAU
N° Tare | 21 | 29 | 38 | 17 | S | B47 | B13 | B5 | 88 | 4
Poids de la tare | 36 | 36.5 | 38.3 | 35.2 | 33.3 | 35.1 | 35.4 | 35 | 33.4 | 24.2
Poids tare+ sol humide | 253 | 293.7 | 247.6 | 215.8 | 285.8 | 264.4 | 287.1 | 254.3 | 268.8 | 274.4
Poids tare+ sol sec | 240.4 | 278.6 | 232.1 | 202.6 | 262.7 | 243.1 | 259.8 | 230.5 | 239.9 | 243.7
Poids sec | 204.4 | 242.1 | 193.8 | 167.4 | 229.4 | 208 | 224.4 | 195.5 | 206.5 | 219.5
Teneur en eau | 6.164384 | 6.237092 | 7.997936 | 7.885305 | 10.06975 | 10.24038 | 12.16578 | 12.17391 | 13.99516 | 13.98633
Teneur en eau moyenne | 6.200738 |  | 7.94162 |  | 10.15507 |  | 12.16984 |  | 13.99074
Densité OPM(t/m³) | 1.961 |  |  |  | Paramètres après correction |  |  | 1.961 |  | t/m³
Teneur en eau OPM(%) | 8.4 | [6 empty] | 8.4 |  | %
[11 empty] | w | den
[11 empty] | 8.4 | 1.961
[11 empty] | 8.4 | 1.72
[11 empty] | 1.961 | 12
[11 empty] | 1.961 | 2
Chargé d'affaire: |  |  |  | Validé par le directeur du laboratoire:
NGOMA-NZAOU Drège

## CBR Poinc
[6 empty] | ESSAI CBR | [6 empty] | Projet
Etude
Norme NF P 94-078
Nom du projet : |  |  | Corniche Pont du Djoué | [5 empty] | Date prélèvement :
Site : | [8 empty] | Lieu de prélèvement : |  |  |  | Puit 5 - 2ème couche
Client : | [8 empty] | N° Dossier :
Date de l'essai : |  |  | Du 10/12/2019 au 27/12/2019 | [5 empty] | Profondeur (m) :
[9 empty] | Nature de l'échantillon: |  |  |  | Sable Gris
Essai | I. CBR Immédiat | [5 empty] | Moule | CBR |  | x |  | Matériau |  | Non traité |  | x
| I.CBR Immersion |  |  | x |  |  |  | Nbre disques |  | 2 |  |  |  | Traité
| IPI | [12 empty] | Liant | Neant
| Durée immersion |  |  | 96h |  |  | ρdOP (g/cm3) |  | 1.961 | t/m3 |  | Denité sèche |  |  | 1.961 | g/cm3
[7 empty] | wop |  | 8.4 | % |  | Mesurée |  |  | Estimée | x
Essai après imbibition
Teneur en eau de compactage | [9 empty] | Poinconnement
Coups |  | 56 |  | 25 |  | 10 |  |  | 56 coups |  |  | 25 coups |  |  | 10 coups
Essai N° |  | 1 | 2 | 1 | 2 | 1 | 2 |  | Enf,(mm) | Lecture | Effort (kN) | Enf,(mm) | Lecture | Effort (kN) | Enf,(mm) | Lecture | Effort (kN)
N° de la tare |  | B8 | S | X2 | A10 | B23 | 33 |  | 0 | 0 | 0 | 0 | 0 | 0 | 0 | 0 | 0
tare |  | 35.1 | 33.1 | 33 | 32.6 | 23.4 | 35.3 |  | 0.5 | 0.1 | 6.8417 | 0.5 | 0.07 | 3.87239 | 0.5 | 0.04 | 0.90308
Mh+tare |  | 187 | 190.2 | 181.1 | 187.7 | 202 | 267.8 |  | 1 | 0.35 | 31.58595 | 1 | 0.19 | 15.74963 | 1 | 0.08 | 4.86216
Ms + tare |  | 175.2 | 178 | 169.6 | 175.7 | 188.2 | 249.7 |  | 1.5 | 0.67 | 63.25859 | 1.5 | 0.33 | 29.60641 | 1.5 | 0.15 | 11.79055
w (%) |  | 8.422555 | 8.4196 | 8.418741 | 8.385744 | 8.373786 | 8.442164 |  | 2 | 0.92 | 88.00284 | 2 | 0.58 | 54.35066 | 2 | 0.25 | 21.68825
w Moyenne |  | 8.421078 |  | 8.402243 |  | 8.407975 |  |  | 2.5 | 1.4 | 135.5118 | 2.5 | 0.78 | 74.14606 | 2.5 | 0.35 | 31.58595
% wop |  | 100.2509 |  | 100.0267 |  | 100.0949 |  |  | 5 | 2.83 | 277.04891 | 5 | 1.97 | 191.92869 | 5 | 1.2 | 115.7164
Densité sèche de compactage | [8 empty] | 6 | 3.46 | 339.40442 | 6 | 2.62 | 256.26374 | 6 | 1.65 | 160.25605
N° du moule |  |  | C |  | VA |  | T' |  | 10 | 5.52 | 543.29704 | 10 | 4.31 | 423.53487 | 10 | 3.1 | 303.7727
Moule (g) |  |  | 5058 |  | 5274 |  | 3854
Moule + sol (g) |  |  | 9947 |  | 9918 |  | 8254 |  | 56 coups |  |  | 25 coups |  |  | 10 coups
Vol. du moule (cm3) |  |  | 2300 |  | 2300 |  | 2300 |  | N° de la tare |  | 25 | N° de la tare |  | 43 | N° de la tare |  | DB1
r (g/cm3) |  |  | 2.125652 |  | 2.01913 |  | 1.913043 |  | M tare |  | 34.8 | M tare |  | 23.6 | M tare |  | 40.5
rd (g/cm3) |  |  | 1.960553 |  | 1.862628 |  | 1.76467 |  | Mh+tare |  | 184.74 | Mh+tare |  | 144.6 | Mh+tare |  | 184.1
[9 empty] | Ms+tare |  | 171.5 | Ms+tare |  | 133.7 | Ms+tare |  | 171.2
[9 empty] | w (%) |  | 9.685443 | w (%) |  | 9.900091 | w (%) |  | 9.869931
Gonflement
[9 empty] | 55 coups |  | 25 coups |  | 10 coups |  | Moyenne
[9 empty] | Temps | mm | Temps | mm | Temps | mm | #DIV/0!
[9 empty] | 1 |  | 1 |  | 1
[9 empty] | 2 |  | 2 |  | 2
RESULTATS
56 coups
[9 empty] | F(2,5) = | 135.5118 | kN |  | IP(2,5) |  | 9.978778 | CBR % | 13.46205
[9 empty] | F(5) = | 277.04891 | kN |  | IP(5) |  | 13.46205
25 coups
[9 empty] | F(2,5) = | 74.14606 | kN |  | IP(2,5) |  | 5.459946 | CBR % | 9.325981
[9 empty] | F(5) = | 191.92869 | kN |  | IP(5) |  | 9.325981 |  |  | TRUE
10 coups
[9 empty] | F(2,5) = | 31.58595 | kN |  | IP(2,5) |  | 2.325917 | CBR % | 5.62276
[9 empty] | F(5) = | 115.7164 | kN |  | IP(5) |  | 5.62276
[9 empty] | Exécuté par |  |  | BEANGE
Remarques : | [6 empty] | Responsable du dossier |  |  |  |  | NGOMA-NZAOU

## CBR Crb (2)
[5 empty] | CBR | [5 empty] | Projet
ETUDE
RAPPORT
Nom du projet : |  |  | Corniche Pont du Djoué |  |  |  |  | Date prélèvement : |  |  | -
Site : | [7 empty] | Lieu de prélèvement : |  |  | Puit 5 - 2ème couche
Client : | [7 empty] | N° Dossier :
Date de l'essai : |  |  | Du 10/12/2019 au 27/12/2019 |  |  |  |  | Profondeur (m) : |  |  | -
[8 empty] | Nature de l'échantillon: |  |  | Sable Gris
Essai | I. CBR Immédiat |  |  |  |  | Moule | CBR |  | x | Matériau |  | Non traité |  | x
| I.CBR Immersion |  |  | x |  |  | Nbre disques |  | 2 |  |  | Traité
| IPI | [10 empty] | Liant | Neant
| Nombre de coups |  |  |  |  | ρdOP (g/cm3) |  | 1.961 | t/m3 | rs |  |  |  | g/cm3
[6 empty] | wop |  | 8.4 | % | Mesurée |  |  | Estimée | x
ESSAI PROCTOR MODIFIE | [7 empty] | ESSAI C.B.R. |  | gd |  | W% de |  | W% après 4j
|  |  | Essai Proctor |  | Correction |  |  | Nbre de coups |  | (t/m³) |  | MOULAGE
yd OPM (t/m3) |  |  | 1.961 |  |  |  |  | 56 |  | 1.960553 |  | 8.421078
W OPM (%) |  |  | 8.4 |  |  |  |  | 25 |  | 1.862628 |  | 8.402243
% > 20 mm | [7 empty] | 10 |  | 1.76467 |  | 8.407975
Pts |  | 56 | 25 | 10 |  |  | OPM |  | 98% | 95% |  | 94% | 92% | 90%
CBR(%) |  | 13.46205 | 9.325981 | 5.62276 |  |  | CBR |  |  | 9.4
gd(t/m³) |  | 1.960553 | 1.862628 | 1.76467 |  |  | gd(t/m³) |  |  | 1.86295 |  |  |  |  | CBR à 95%
[15 empty] | 9.4 | 1.86295
[15 empty] | 9.4 | 1.72
[15 empty] | 4 | 1.86295
[15 empty] | 9.4 | 1.86295
[8 empty] | Exécuté par |  | NGOMA-NZAOU
Remarques : | [5 empty] | B/ville, 23/08/2019
Correction a 2,5 et 5,0mm
CBR à 95% = 26 %