## PAGE RECAP P1
Bureau de Contrôle du Bâtiment et des Travaux Publics
Technicien : NGOMA-NZAOU Drège
PROVENANCE |  |  |  | Corniche Brazzaville - Tronçon Fulbert YOULOU Pont du Djoué - Puit 5 - 3ème couche
DATE DE PRELEVEMENT |  |  |  |  | 2019-12-09 |  |  | DATE DES ESSAIS |  |  |  | 2019-12-10 |  |  |  | - | 2019-12-28
Nature de l'échantillon |  |  |  |  | Sable limoneux gris
Observations |  |  |  |  | Profondeur 1,10 m - 1,50 m
ESSAIS D'IDENTIFICATION | [11 empty] | Classification USHRB
W.L. | [5 empty] | Teneur en eau naturelle % |  |  | 12.0566
W.P. |  |  | - |  |  | Poids spécifique ys (g/cm3) |  |  | 2.553662 |  |  | E.S(%) |  |  | 29 | [7 empty] | 300
I.P. |  |  | - |  |  | % 80 microns |  |  | 21.06667 |  |  | f x IP |  |  | -
| Tamis | Poids refus | Pourcentage cumulé | Tamisats
| <mm | [22 empty] | 63
| 40 | 0 | 0 | 100 | [19 empty] | 50
| 31.5 | 0 | 0 | 100 | [19 empty] | 40 | 100
| 20 | 18.9 | 6.3 | 93.7 | [19 empty] | 31.5 | 100
| 10 | 18.9 | 6.3 | 93.7 | [19 empty] | 20 | 93.7
| 6.3 | [22 empty] | 10 | 93.7
| 5 | 23.1 | 7.7 | 92.3 | [19 empty] | 5 | 92.3
| 4 | [22 empty] | 2 | 90.76667
| 2.5 | [22 empty] | 1 | 88.73333
| 2 | 27.7 | 9.233333 | 90.76667 | [19 empty] | 0.4 | 72.26667
| 1.25 | [22 empty] | 0.2 | 44.2
| 1 | 33.8 | 11.26667 | 88.73333 | [19 empty] | 0.1 | 23.93333
| 0.63 | [22 empty] | 0.08 | 21.06667
| 0.4 | 83.2 | 27.73333 | 72.26667
0.315
| 0.2 | 167.4 | 55.8 | 44.2
0.16
| 0.1 | 228.2 | 76.06667 | 23.93333
| 0.08 | 236.8 | 78.93333 | 21.06667
ESSAI PROCTOR MODIFIE | [9 empty] | Essai C.B.R. |  |  | gd | W% de |  | W% après 4j |  | GONFLEMENT
|  |  | Essai Proctor |  |  | Correction |  |  |  | Nbre de coups |  |  | (kN/m3) | MOULAGE |  | IMBIBITION |  | %
yd OPM (T/m3) |  |  | 1.975 | [6 empty] | 56 |  |  | 1.974836 |  |  | 11.04609 |  | 0
W OPM (%) |  |  | 9.9 | [6 empty] | 25 |  |  | 1.876261 |  |  | 11.35332 |  | 0
% > 20 mm | [9 empty] | 10 |  |  | 1.777778 |  |  | 11.40015 |  | 0
Pts | 1 | 2 | 3 | 4 | 5 | 6 | OPM |  |  | Pts | 56 cps | 25 cps | 10 cps |  | OPM | 100% | 98% | 95% | 90%
w% | 6.073501 | 8.013012 | 10.02421 | 12.24727 | 14.15355 |  | 9.9 |  |  | CBR | 12.93301 | 9.277887 | 5.815135 |  | CBR |  |  | 9.3
gd | 1.799872 | 1.915175 | 1.977102 | 1.895611 | 1.809379 |  | 1.975 |  |  | gd | 1.974836 | 1.876261 | 1.777778 |  | gd | 1.975 | 1.9355 | 1.87625 | 1.7775
[20 empty] | CBR à 95% |  | 1.508742 |  | 1.760882 |  | 1.807286 | 1.705033 | 1.603351
[20 empty] | 9.3 | 1.87625
[20 empty] | 9.3 | 1.74 | 4.144858 |  | 6.143438 |  | 8.209201 | 10.11564 | 12.15949
[20 empty] | 4 | 1.87625
[20 empty] | 9.3 | 1.87625 | 14.93905 | 9.040146 | 4.079275
[20 empty] | OPM |  | 1.81175 | 1.724803 | 1.634485
[20 empty] | 9.9 | 1.975
[20 empty] | 9.9 | 1.86
[22 empty] | 7.606753 |  | 7.561146 |  | 7.572771
[20 empty] | 1.975 | 9.9
[20 empty] | 1.975 | 0
Le Chef de Division, | [8 empty] | Le Directeur du Laboratoire,
Eric ONDZOULOU | [8 empty] | Jean Richard NGAMBIE
GRANULOMETRIE
Modules AFNOR
50
48
41
38
31
27
24
20
46
44
95% OPM
CBR= 9
yd OPM= 1,975
w%OPM = 9,9

## Teneur en eau 2 P1
PROCES-VERBAL D'ESSAIS
Direction du Laboratoire | Détermination de la teneur en eau pondérale des sols | [11 empty] | Direction du Laboratoire
- Méthode par étuvage-
NF P 94-050/ Septembre 1995
Date de l'essai: | 2019-12-10 | [5 empty] | Référence échantillon: |  |  |  | Puit 5 - Sable Gris - 3 ème couche
Masse minimale de la prise d'essai:
dm (µm) | 400 |  |  | 500 |  |  | 630 |  |  | 800 |  |  | 1000
Masse (g) | 20 |  |  | 50 |  |  | 100 |  |  | 150 |  |  | 200
dm (mm) | 5 | 6.3 | 8 | 10 | 12.5 | 16 | 20 | 25 | 31.5 | 40 | 50 | 63 | 80 | dm >80mm
Masse (g) | 0.3 | 0.4 | 0.5 | 0.8 | 1.2 | 2 | 3 | 5 | 8 | 12 | 20 | 30 | 50 | m=6.106 dm 3,66
Mesure de la teneur en eau
ETUVE:
Etuvage à :
|  |  |  | 50°C | [7 empty] | 105 °C
TARE:
Tare n°:……… | T/8 | [5 empty] | Masse de la tare:m1=……….. |  |  |  |  | 23.7 |  | 16.1 | ....g.
Masse avant étuvage : Prise de l'essai+tare: | [6 empty] | m2 = m+m1 =...……… |  |  |  |  | 169.8 |  | 203.1 | ...g.
193.6
Masse après étuvage, prise d'essai + tare : | [9 empty] | M3=…….….. |  | 154.3 |  | 182.7 | …...g.
TENEUR EN EAU:
mw: masse de l'eau évaporée lors de l'étuvage
md : masse des grains solides
[16 empty] | 11.8683 | 12.2449
W= |  |  |  |  | 12.0566 |  |  | .…...…%
Responsable de l'essai: | [7 empty] | Exécuté par
BEANGE Grace
w=100. 𝑚𝑤/𝑚𝑑=100. ((𝑚2−𝑚3)/((𝑚3−𝑚1)) (%)
X

## Granulo P1
| PROCES-VERBAL D'ESSAIS | [9 empty] | Référence: |  | :FEE/310/18
Direction du Laboratoire | Sols : reconnaissance et essais Analyse granulométrique : Méthode par tamisage à sec après lavage | [9 empty] | Indice |  | :0 1
[11 empty] | Date appl |  | :30-10-2018
| NF P 94-056/ Mars 1996 | [9 empty] | Page |  | : 1/1
Date de l'essai: | 2019-12-14 |  |  |  | Référence échantillon: |  |  |  |  | Sable Gris - Puit 5 - 3ème couche
Masse minimale de la prise d'essai:
dm (mm) | 5 | 6.3 | 8 | 10 | 12.5 | 16 | 20 | 25 | 31.5 | 40 | 63 | 80 | dm >80mm
Masse (g) | 0.3 | 0.4 | 0.5 | 0.8 | 1.2 | 2 | 3 | 5 | 8 | 12 | 30 | 50 | m=6.106 dm 3,66
Matériau | Masse de la prisse d'essai |  |  | Tamis |  |  | Masse refus mesuré (g) |  |  |  | Masse refus R cumulé (g) |  | Pourcentage massique
dm= mm | m= | 300 | g | mm | µm |  | r i |  | R |  |  |  | Refus cumulé r | Tamisât cumulé p
Partage au tamis dc : |  |  | ..mm | 100
80
Masse sèche du refus au tamis dc: |  |  |  | 63
RC=………………… |  |  | …….g | 50
Masse passant au tamis dc: |  |  |  | 40 | [6 empty] | 0 |  | 0 | 100
mh= ………………. |  |  | …….g | 31.5 |  |  |  |  | 0 |  | 0 |  | 0 | 100
Part (1) sur tamisat au tamis dc | Masse humide: |  |  | 25
| Mh1 =.. |  | ……..g | 20 |  |  |  |  | 18.9 |  | 18.9 |  | 6.3 | 93.7
| Masse sèche: |  |  | 16
| Ms1 |  | ..…..g | 12.5
Part (2) sur tamisat au tamis dc | Masse humide: |  |  | 10 |  |  |  |  | 0 |  | 18.9 |  | 6.3 | 93.7
| Mh1 =.. |  | ……..g | 8
| Masse sèche: |  |  | 6.3
| Ms1… |  | ……..g | 5 |  |  |  |  | 4.2 |  | 23.1 |  | 7.7 | 92.3
Masse sèche totale: |  |  |  | 4
ms=Rc+mh.ms1/mh1=…… |  |  | ……..g | 3.15
Coefficient multiplicateur sur le refus au tamis de 80µm: |  |  |  | 2.5
|  |  |  | 2 |  |  |  |  | 4.6 |  | 27.7 |  | 9.233333 | 90.76667
b=mh/mh2:……..……….. |  |  | ………. | 1.6
Refus cumulé R = RC + br1 |  |  |  | 1.25
Masse (80µm,dc):ms4= Prélèvement 2 |  |  | ……..g | 1 |  |  |  |  | 6.1 |  | 33.8 |  | 11.26667 | 88.73333
|  |  |  | 0.8 | 800
Masse passant à 80µm de lafraction (80µm,dc ): |  |  |  | 0.63 | 630
|  |  |  | 0.5 | 500
Sur part(2)ms3 =……………. |  |  | ……g | 0.4 | 400 |  |  |  | 49.4 |  | 83.2 |  | 27.73333 | 72.26667
|  |  |  | 0.315 | 315
Pourcentage |  | Refus: |  | 0.25 | 250
|  | R = 100 R/ms |  | 0.2 | 200 |  |  |  | 84.2 |  | 167.4 |  | 55.8 | 44.2
|  | De tamisat: |  | 0.16 | 160
|  | 100(1-R/ms) |  | 0.125 | 125
Vérification: |  |  |  | 0.1 | 100 |  |  |  | 60.8 |  | 228.2 |  | 76.06667 | 23.93333
(ms2-ms4)/ms2=……….. |  |  | ≤0,01 | 0.08 | 80 |  |  |  | 8.6 |  | 236.8 |  | 78.93333 | 21.06667
NB:Si dc =dm : Rc = 0; b = 1
Observations | [5 empty] | Responsable de l'essai:
Nom:
Visa:

## Courbe P1 (2)
| PROCES-VERBAL D'ESSAIS | [9 empty] | Référence: |  | :FEE/310/18
Direction du Laboratoire | Sols : reconnaissance et essais Analyse granulométrique : Méthode par tamisage à sec après lavage | [9 empty] | Indice |  | :0 1
[11 empty] | Date appl |  | :30-10-2018
| Effectuée conformement à la norme NF P 94-056/ Mars 1996 | [9 empty] | Page |  | : 1/1
Date de l'essai: | 2019-12-14 |  |  |  |  | Référence échantillon: |  |  |  |  | Sable Gris - Puit 5 - 3ème couche
Masse minimale de la prise d'essai:
dm (mm) | 5 | 6.3 | 8 | 10 | 12.5 | 16 | 20 | 25 | 31.5 | 40 | 63 | 80 | dm >80mm
Masse (g) | 0.3 | 0.4 | 0.5 | 0.8 | 1.2 | 2 | 3 | 5 | 8 | 12 | 30 | 50 | m=6.106 dm 3,66
[14 empty] | 40 | 100
[14 empty] | 31.5 | 100
[14 empty] | 20 | 93.7
[14 empty] | 10 | 93.7
[14 empty] | 5 | 92.3
[14 empty] | 2 | 90.76667
[14 empty] | 1 | 88.73333 | 99.9
[14 empty] | 0.4 | 72.26667 | 83.63333
[14 empty] | 0.2 | 44.2 | 41.6
[14 empty] | 0.1 | 23.93333 | 11.96667
[14 empty] | 0.08 | 21.06667 | 8.033333

## PS
POIDS SPECIFIQUE
Date : 17/12/2019
Expérimentateur :BEANGE Grace
Nature :Sable Gris ,Profondeur 1,10 m - 1,50 m, Puit 5 - 3 ème couche
N° PYCNOMETRE |  | 6 | 3
Poids Pycnomètre vide = PO |  | 269.8 | 220.4
Poids Pycnomètre + Matériaux Sec = P2 |  | 569.3 | 520.5
Poids Pycnomètre + Matériaux +Eau =P3 |  | 982.5 | 955.7
Poids Pycnomètre + Eau =P1 |  | 800.3 | 773.1
Volume Pycnomètre = P1-P0 = P4 |  | 530.5 | 552.7
Volume Matériaux Net Sec = P2-P0 = P5 |  | 299.5 | 300.1
Volume d'Eau Restant = P3-P2= P6 |  | 413.2 | 435.2
Volume Matériaux = P4-P6= VM* |  | 117.3 | 117.5
Poids Spécifique |  | 2.553282 | 2.554043
Moyenne |  | 2.553662
Observation:
Opérateur: | Chargé d'affaire:
MINISTERE DE L'EQUIPEMENT ET DE L'ENTRETIEN ROUTIER
DIRECTION GENERALE DU BUREAU DE CONTROLE DU BÂTIMENT ET DES TRAVAUX PUBLICS
DIRECTION DU LABORATOIRE
B.P 752 Tél./Fax: (00242)22824317
Email bcbtpcongo@yahoo.fr
Site web: www.bcbtpcongo.com
REPUBLIQUE DU CONGO
Unité*Travail*Progrès
=𝐏𝟓/(𝐕𝐌∗)=PS

## Proctor C01 (2)
| Bureau de Contrôle du Bâtiment et des Travaux Publics(B.C.B.T.P) | [7 empty] | Enregistrement:
| Fiche d'Essai | [7 empty] | Page:1/1
Mise à jour:
N° d'affaire | DETERMINATION DES REFERENCES DE COMPACTAGE
D'UN MATERIAU
Essai Proctor normal-Essai Proctor modifié
NORME: NF P94-093 Octobre 1999
Localisation du chantier: Corniche Pont du Djoué
Nom du client: |  |  |  | Nature de materiaux:
N° de reception: |  |  |  | Utilisation:
Date de reception: |  |  |  | Mode de prélevement: Manuel
Provenance: Puit 5 3ème couche |  |  |  | Prélevement effectué: BCBTP
PROCTOR |  | NORMAL |  |  |  |  | MODIFIE |  |  | X
|  | Moule Proctor |  | Moule CBR |  |  | Moule Proctor |  | Moule CBR
Masse de la dame |  | 2490g |  |  |  |  | 4535g
Diamètre du mouton |  | 51mm |  |  |  |  | 51mm
Hauteur de chute |  | 305mm |  |  |  |  | 457mm
Nombre de couches |  | 3 |  |  |  |  | 5
Nombre de coups par couche |  | 25 |  | 56 |  |  | 25 |  | 56
Diamètre maxi(mm) | 1 |  |  | Pourcentage de refus au tamis 20mm |  |  |  | 0
DENSITE
N° Moule | B |  | B |  | B |  | B |  | B
Eau de moulage(%) | 6 |  | 6 |  | 8 |  | 10 |  | 12
Poids du moule | 4032 |  | 4032 |  | 4032 |  | 4032 |  | 4032
Poids moule+ sol humide | 5840 |  | 5991 |  | 6092 |  | 6047 |  | 5988
Poids net humide | 1808 |  | 1959 |  | 2060 |  | 2015 |  | 1956
Volume du moule | 947 |  | 947 |  | 947 |  | 947 |  | 947
Densité humide | 1.909187 |  | 2.068638 |  | 2.17529 |  | 2.127772 |  | 2.06547
Densité sèche | 1.799872 |  | 1.915175 |  | 1.977102 |  | 1.895611 |  | 1.809379
TENEUR EN EAU
N° Tare | B19 | DB1 | ME | 03 | B23 | B100 | C | 36A | B48 | 19
Poids de la tare | 35.8 | 33.4 | 33.3 | 38.2 | 35.5 | 35.6 | 40.7 | 37.3 | 35.4 | 34.7
Poids tare+ sol humide | 267.5 | 269.9 | 253.3 | 261.7 | 234.3 | 206.4 | 258.2 | 282.6 | 259.8 | 275.6
Poids tare+ sol sec | 253.9 | 256.7 | 236.9 | 245.2 | 216 | 191 | 234.5 | 255.8 | 232.1 | 245.6
Poids sec | 218.1 | 223.3 | 203.6 | 207 | 180.5 | 155.4 | 193.8 | 218.5 | 196.7 | 210.9
Teneur en eau | 6.235672 | 5.91133 | 8.05501 | 7.971014 | 10.1385 | 9.90991 | 12.2291 | 12.26545 | 14.08236 | 14.22475
Teneur en eau moyenne | 6.073501 |  | 8.013012 |  | 10.02421 |  | 12.24727 |  | 14.15355
Densité OPM(t/m³) | 1.975 |  |  |  | Paramètres après correction |  |  | 1.975 |  | t/m³
Teneur en eau OPM(%) | 9.9 | [6 empty] | 9.9 |  | %
[11 empty] | w | den
[11 empty] | 9.9 | 1.975
[11 empty] | 9.9 | 1.86
[11 empty] | 1.975 | 12
[11 empty] | 1.975 | 2
Chargé d'affaire: |  |  |  | Validé par le directeur du laboratoire:
NGOMA-NZAOU Drège

## CBR Poinc
[6 empty] | ESSAI CBR | [6 empty] | Projet
Etude
Norme NF P 94-078
Nom du projet : |  |  | Corniche Pont du Djoué | [5 empty] | Date prélèvement :
Site : | [8 empty] | Lieu de prélèvement : |  |  |  | Puit 5 - 3ème couche
Client : | [8 empty] | N° Dossier :
Date de l'essai : |  |  | Du 10/12/2019 au 28/12/2019 | [5 empty] | Profondeur (m) :
[9 empty] | Nature de l'échantillon: |  |  |  | Sable Gris
Essai | I. CBR Immédiat | [5 empty] | Moule | CBR |  | x |  | Matériau |  | Non traité |  | x
| I.CBR Immersion |  |  | x |  |  |  | Nbre disques |  | 2 |  |  |  | Traité
| IPI | [12 empty] | Liant | Neant
| Durée immersion |  |  | 96h |  |  | ρdOP (g/cm3) |  | 1.975 | t/m3 |  | Denité sèche |  |  | 1.975 | g/cm3
[7 empty] | wop |  | 9.9 | % |  | Mesurée |  |  | Estimée | x
Essai après imbibition
Teneur en eau de compactage | [9 empty] | Poinconnement
Coups |  | 56 |  | 25 |  | 10 |  |  | 56 coups |  |  | 25 coups |  |  | 10 coups
Essai N° |  | 1 | 2 | 1 | 2 | 1 | 2 |  | Enf,(mm) | Lecture | Effort (kN) | Enf,(mm) | Lecture | Effort (kN) | Enf,(mm) | Lecture | Effort (kN)
N° de la tare |  | 29 | 13 | 17 | ME | B9 | 21 |  | 0 | 0 | 0 | 0 | 0 | 0 | 0 | 0 | 0
tare |  | 35.6 | 35.1 | 35.2 | 33.3 | 36.1 | 35.4 |  | 0.5 | 0.08 | 4.86216 | 0.5 | 0.06 | 2.88262 | 0.5 | 0.04 | 0.90308
Mh+tare |  | 222.6 | 183.1 | 218 | 212.1 | 242.7 | 207.9 |  | 1 | 0.32 | 28.61664 | 1 | 0.15 | 11.79055 | 1 | 0.08 | 4.86216
Ms + tare |  | 205.7 | 169.8 | 201.5 | 196 | 224.1 | 192.4 |  | 1.5 | 0.66 | 62.26882 | 1.5 | 0.28 | 24.65756 | 1.5 | 0.15 | 11.79055
w (%) |  | 9.935332 | 9.873794 | 9.921828 | 9.895513 | 9.893617 | 9.872611 |  | 2 | 0.92 | 88.00284 | 2 | 0.45 | 41.48365 | 2 | 0.3 | 26.6371
w Moyenne |  | 9.904563 |  | 9.908671 |  | 9.883114 |  |  | 2.5 | 1.18 | 113.73686 | 2.5 | 0.75 | 71.17675 | 2.5 | 0.5 | 46.4325
% wop |  | 100.0461 |  | 100.0876 |  | 99.82944 |  |  | 5 | 2.72 | 266.16144 | 5 | 1.96 | 190.93892 | 5 | 1.24 | 119.67548
Densité sèche de compactage | [8 empty] | 6 | 3.25 | 318.61925 | 6 | 2.45 | 239.43765 | 6 | 1.44 | 139.47088
N° du moule |  |  | I |  | BG |  | Q |  | 10 | 4.9 | 481.9313 | 10 | 3.89 | 381.96453 | 10 | 2.85 | 279.02845
Moule (g) |  |  | 5066 |  | 3768 |  | 3746
Moule + sol (g) |  |  | 10058 |  | 8511 |  | 8239 |  | 56 coups |  |  | 25 coups |  |  | 10 coups
Vol. du moule (cm3) |  |  | 2300 |  | 2300 |  | 2300 |  | N° de la tare |  | 25 | N° de la tare |  | 43 | N° de la tare |  | DB1
r (g/cm3) |  |  | 2.170435 |  | 2.062174 |  | 1.953478 |  | M tare |  | 34.8 | M tare |  | 23.6 | M tare |  | 40.5
rd (g/cm3) |  |  | 1.974836 |  | 1.876261 |  | 1.777778 |  | Mh+tare |  | 186.6 | Mh+tare |  | 146.2 | Mh+tare |  | 186.1
[9 empty] | Ms+tare |  | 171.5 | Ms+tare |  | 133.7 | Ms+tare |  | 171.2
[9 empty] | w (%) |  | 11.04609 | w (%) |  | 11.35332 | w (%) |  | 11.40015
Gonflement
[9 empty] | 55 coups |  | 25 coups |  | 10 coups |  | Moyenne
[9 empty] | Temps | mm | Temps | mm | Temps | mm | #DIV/0!
[9 empty] | 1 |  | 1 |  | 1
[9 empty] | 2 |  | 2 |  | 2
RESULTATS
56 coups
[9 empty] | F(2,5) = | 113.73686 | kN |  | IP(2,5) |  | 8.375321 | CBR % | 12.93301
[9 empty] | F(5) = | 266.16144 | kN |  | IP(5) |  | 12.93301
25 coups
[9 empty] | F(2,5) = | 71.17675 | kN |  | IP(2,5) |  | 5.241292 | CBR % | 9.277887
[9 empty] | F(5) = | 190.93892 | kN |  | IP(5) |  | 9.277887 |  |  | TRUE
10 coups
[9 empty] | F(2,5) = | 46.4325 | kN |  | IP(2,5) |  | 3.419183 | CBR % | 5.815135
[9 empty] | F(5) = | 119.67548 | kN |  | IP(5) |  | 5.815135
[9 empty] | Exécuté par |  |  | BEANGE
Remarques : | [6 empty] | Responsable du dossier |  |  |  |  | NGOMA-NZAOU

## CBR Crb (2)
[5 empty] | CBR | [5 empty] | Projet
ETUDE
RAPPORT
Nom du projet : |  |  | Corniche Pont du Djoué |  |  |  |  | Date prélèvement : |  |  | -
Site : | [7 empty] | Lieu de prélèvement : |  |  | Puit 5 - 3ème couche
Client : | [7 empty] | N° Dossier :
Date de l'essai : |  |  | Du 10/12/2019 au 28/12/2019 |  |  |  |  | Profondeur (m) : |  |  | -
[8 empty] | Nature de l'échantillon: |  |  | Sable Gris
Essai | I. CBR Immédiat |  |  |  |  | Moule | CBR |  | x | Matériau |  | Non traité |  | x
| I.CBR Immersion |  |  | x |  |  | Nbre disques |  | 2 |  |  | Traité
| IPI | [10 empty] | Liant | Neant
| Nombre de coups |  |  |  |  | ρdOP (g/cm3) |  | 1.975 | t/m3 | rs |  |  |  | g/cm3
[6 empty] | wop |  | 9.9 | % | Mesurée |  |  | Estimée | x
ESSAI PROCTOR MODIFIE | [7 empty] | ESSAI C.B.R. |  | gd |  | W% de |  | W% après 4j
|  |  | Essai Proctor |  | Correction |  |  | Nbre de coups |  | (t/m³) |  | MOULAGE
yd OPM (t/m3) |  |  | 1.975 |  |  |  |  | 56 |  | 1.974836 |  | 9.904563
W OPM (%) |  |  | 9.9 |  |  |  |  | 25 |  | 1.876261 |  | 9.908671
% > 20 mm | [7 empty] | 10 |  | 1.777778 |  | 9.883114
Pts |  | 56 | 25 | 10 |  |  | OPM |  | 98% | 95% |  | 94% | 92% | 90%
CBR(%) |  | 12.93301 | 9.277887 | 5.815135 |  |  | CBR |  |  | 9.3
gd(t/m³) |  | 1.974836 | 1.876261 | 1.777778 |  |  | gd(t/m³) |  |  | 1.87625 |  |  |  |  | CBR à 95%
[15 empty] | 9.3 | 1.87625
[15 empty] | 9.3 | 1.76
[15 empty] | 9.3 | 1.87625
[15 empty] | 4 | 1.87625
[8 empty] | Exécuté par |  | NGOMA-NZAOU
Remarques : | [5 empty] | B/ville, 28/12/2019
Correction a 2,5 et 5,0mm
CBR à 95% = 9 %