## PAGE RECAP P1
Bureau de Contrôle du Bâtiement et des Travaux Publics
Technicien : NGOMA-NZAOU Drège
PROVENANCE |  |  |  | Corniche Brazzaville - Tronçon Fulbert YOULOU Pont du Djoué - Puit 3 - 1 ère couche
DATE DE PRELEVEMENT |  |  |  |  | 2019-12-09 |  |  | DATE DES ESSAIS |  |  |  | 2019-12-10 |  |  |  | - | 2019-12-28
Nature de l'échantillon |  |  |  |  | Sable limoneux gris
Observations |  |  |  |  | Profondeur 0,00 m - 0,50 m
ESSAIS D'IDENTIFICATION | [11 empty] | Classification USHRB
W.L. |  |  | 27.84 |  |  | Teneur en eau naturelle % |  |  | 6.847856
W.P. |  |  | 9.683129 |  |  | Poids spécifique ys (g/cm3) |  |  | 2.558418 |  |  | E.S(%) |  |  | 36.6 | [7 empty] | 300
I.P. |  |  | 18.15687 |  |  | % 80 microns |  |  | 24.86667 |  |  | f x IP |  |  | -
| Tamis | Poids refus | Pourcentage cumulé | Tamisats
| <mm | [22 empty] | 63
| 40 | 0 | 0 | 100 | [19 empty] | 50
| 31.5 | 0 | 0 | 100 | [19 empty] | 40 | 100
| 20 | 0 | 0 | 100 | [19 empty] | 31.5 | 100
| 10 | 0 | 0 | 100 | [19 empty] | 20 | 100
| 6.3 | [22 empty] | 10 | 100
| 5 | 4.1 | 1.366667 | 98.63333 | [19 empty] | 5 | 98.63333
| 4 | [22 empty] | 2 | 96
| 2.5 | [22 empty] | 1 | 93.73333
| 2 | 12 | 4 | 96 | [19 empty] | 0.4 | 84
| 1.25 | [22 empty] | 0.2 | 58.1
| 1 | 18.8 | 6.266667 | 93.73333 | [19 empty] | 0.1 | 29.53333
| 0.63 | [22 empty] | 0.08 | 24.86667
| 0.4 | 48 | 16 | 84
0.315
| 0.2 | 125.7 | 41.9 | 58.1
0.16
| 0.1 | 211.4 | 70.46667 | 29.53333
| 0.08 | 225.4 | 75.13333 | 24.86667
ESSAI PROCTOR MODIFIE | [9 empty] | Essai C.B.R. |  |  | gd | W% de |  | W% après 4j |  | GONFLEMENT
|  |  | Essai Proctor |  |  | Correction |  |  |  | Nbre de coups |  |  | (kN/m3) | MOULAGE |  | IMBIBITION |  | %
yd OPM (T/m3) |  |  | 1.842 | [6 empty] | 56 |  |  | 1.842286 |  |  | 9.070958 |  | 0
W OPM (%) |  |  | 7.3 | [6 empty] | 25 |  |  | 1.749715 |  |  | 9.506399 |  | 0
% > 20 mm | [9 empty] | 10 |  |  | 1.657869 |  |  | 9.549689 |  | 0
Pts | 1 | 2 | 3 | 4 | 5 | 6 | OPM |  |  | Pts | 56 cps | 25 cps | 10 cps |  | OPM | 100% | 98% | 95% | 90%
w% | 4.122492 | 6.073182 | 8.304522 | 10.14656 | 11.93594 |  | 7.3 |  |  | CBR | 17.88667 | 12.16351 | 5.911323 |  | CBR |  |  | 12.2
gd | 1.792017 | 1.833724 | 1.834945 | 1.798506 | 1.749945 |  | 1.842 |  |  | gd | 1.842286 | 1.749715 | 1.657869 |  | gd | 1.842 | 1.80516 | 1.7499 | 1.6578
[20 empty] | CBR à 95% |  | 1.508742 |  | 1.760882 |  | 1.807286 | 1.705033 | 1.603351
[20 empty] | 12.2 | 1.7499
[20 empty] | 12.2 | 1.64 | 4.144858 |  | 6.143438 |  | 8.209201 | 10.11564 | 12.15949
[20 empty] | 4 | 1.7499
[20 empty] | 12.2 | 1.7499 | 14.93905 | 9.040146 | 4.079275
[20 empty] | OPM |  | 1.81175 | 1.724803 | 1.634485
[20 empty] | 7.3 | 1.842
[20 empty] | 7.3 | 1.78
[22 empty] | 7.606753 |  | 7.561146 |  | 7.572771
[20 empty] | 1.842 | 7.3
[20 empty] | 1.842 | 0
Le Chef de Division, | [8 empty] | Le Directeur du Laboratoire,
Eric ONDZOULOU | [8 empty] | Jean Richard NGAMBIE
GRANULOMETRIE
Modules AFNOR
50
48
41
38
31
27
24
20
46
44
95% OPM
CBR= 12
yd OPM= 1,842
w%OPM = 7,3

## Teneur en eau 2 P1
PROCES-VERBAL D'ESSAIS
Direction du Laboratoire | Détermination de la teneur en eau pondérale des sols | [11 empty] | Direction du Laboratoire
- Méthode par étuvage-
NF P 94-050/ Septembre 1995
Date de l'essai: | 2019-12-10 | [5 empty] | Référence échantillon: |  |  |  | Sable - Puit 3 - 1 ère couche
Masse minimale de la prise d'essai:
dm (µm) | 400 |  |  | 500 |  |  | 630 |  |  | 800 |  |  | 1000
Masse (g) | 20 |  |  | 50 |  |  | 100 |  |  | 150 |  |  | 200
dm (mm) | 5 | 6.3 | 8 | 10 | 12.5 | 16 | 20 | 25 | 31.5 | 40 | 50 | 63 | 80 | dm >80mm
Masse (g) | 0.3 | 0.4 | 0.5 | 0.8 | 1.2 | 2 | 3 | 5 | 8 | 12 | 20 | 30 | 50 | m=6.106 dm 3,66
Mesure de la teneur en eau
ETUVE:
Etuvage à :
|  |  |  | 50°C | [7 empty] | 105 °C
TARE:
Tare n°:……… | X2/03 | [5 empty] | Masse de la tare:m1=……….. |  |  |  |  | 33 |  | 38.1 | ....g.
Masse avant étuvage : Prise de l'essai+tare: | [6 empty] | m2 = m+m1 =...……… |  |  |  |  | 268.2 |  | 226.3 | ...g.
Masse après étuvage, prise d'essai + tare : | [9 empty] | M3=…….….. |  | 252.8 |  | 214.5 | …...g.
TENEUR EN EAU:
mw: masse de l'eau évaporée lors de l'étuvage
md : masse des grains solides
[16 empty] | 7.006369 | 6.689342
W= |  |  |  |  | 6.847856 |  |  | .…...…%
Responsable de l'essai: | [7 empty] | Exécuté par
BEANGE Grace
w=100. 𝑚𝑤/𝑚𝑑=100. ((𝑚2−𝑚3)/((𝑚3−𝑚1)) (%)
X

## Granulo P1
| PROCES-VERBAL D'ESSAIS | [9 empty] | Référence: |  | :FEE/310/18
Direction du Laboratoire | Sols : reconnaissance et essais Analyse granulométrique : Méthode par tamisage à sec après lavage | [9 empty] | Indice |  | :0 1
[11 empty] | Date appl |  | :30-10-2018
| NF P 94-056/ Mars 1996 | [9 empty] | Page |  | : 1/1
Date de l'essai: | 2019-12-14 |  |  |  | Référence échantillon: |  |  |  |  | Sable Gris - Puit 3 - 1 ère couche
Masse minimale de la prise d'essai:
dm (mm) | 5 | 6.3 | 8 | 10 | 12.5 | 16 | 20 | 25 | 31.5 | 40 | 63 | 80 | dm >80mm
Masse (g) | 0.3 | 0.4 | 0.5 | 0.8 | 1.2 | 2 | 3 | 5 | 8 | 12 | 30 | 50 | m=6.106 dm 3,66
Matériau | Masse de la prisse d'essai |  |  | Tamis |  |  | Masse refus mesuré (g) |  |  |  | Masse refus R cumulé (g) |  | Pourcentage massique
dm= mm | m= | 300 | g | mm | µm |  | r i |  | R |  |  |  | Refus cumulé r | Tamisât cumulé p
Partage au tamis dc : |  |  | ..mm | 100
80
Masse sèche du refus au tamis dc: |  |  |  | 63
RC=………………… |  |  | …….g | 50
Masse passant au tamis dc: |  |  |  | 40 | [6 empty] | 0 |  | 0 | 100
mh= ………………. |  |  | …….g | 31.5 | [6 empty] | 0 |  | 0 | 100
Part (1) sur tamisat au tamis dc | Masse humide: |  |  | 25
| Mh1 =.. |  | ……..g | 20 |  |  |  |  | 0 |  | 0 |  | 0 | 100
| Masse sèche: |  |  | 16
| Ms1 |  | ..…..g | 12.5
Part (2) sur tamisat au tamis dc | Masse humide: |  |  | 10 |  |  |  |  | 0 |  | 0 |  | 0 | 100
| Mh1 =.. |  | ……..g | 8
| Masse sèche: |  |  | 6.3
| Ms1… |  | ……..g | 5 |  |  |  |  | 4.1 |  | 4.1 |  | 1.366667 | 98.63333
Masse sèche totale: |  |  |  | 4
ms=Rc+mh.ms1/mh1=…… |  |  | ……..g | 3.15
Coefficient multiplicateur sur le refus au tamis de 80µm: |  |  |  | 2.5
|  |  |  | 2 |  |  |  |  | 7.9 |  | 12 |  | 4 | 96
b=mh/mh2:……..……….. |  |  | ………. | 1.6
Refus cumulé R = RC + br1 |  |  |  | 1.25
Masse (80µm,dc):ms4= Prélèvement 2 |  |  | ……..g | 1 |  |  |  |  | 6.8 |  | 18.8 |  | 6.266667 | 93.73333
|  |  |  | 0.8 | 800
Masse passant à 80µm de lafraction (80µm,dc ): |  |  |  | 0.63 | 630
|  |  |  | 0.5 | 500
Sur part(2)ms3 =……………. |  |  | ……g | 0.4 | 400 |  |  |  | 29.2 |  | 48 |  | 16 | 84
|  |  |  | 0.315 | 315
Pourcentage |  | Refus: |  | 0.25 | 250
|  | R = 100 R/ms |  | 0.2 | 200 |  |  |  | 77.7 |  | 125.7 |  | 41.9 | 58.1
|  | De tamisat: |  | 0.16 | 160
|  | 100(1-R/ms) |  | 0.125 | 125
Vérification: |  |  |  | 0.1 | 100 |  |  |  | 85.7 |  | 211.4 |  | 70.46667 | 29.53333
(ms2-ms4)/ms2=……….. |  |  | ≤0,01 | 0.08 | 80 |  |  |  | 14 |  | 225.4 |  | 75.13333 | 24.86667
NB:Si dc =dm : Rc = 0; b = 1
Observations | [5 empty] | Responsable de l'essai:
Nom:
Visa:

## Courbe P1 (2)
| PROCES-VERBAL D'ESSAIS | [9 empty] | Référence: |  | :FEE/310/18
Direction du Laboratoire | Sols : reconnaissance et essais Analyse granulométrique : Méthode par tamisage à sec après lavage | [9 empty] | Indice |  | :0 1
[11 empty] | Date appl |  | :30-10-2018
| Effectuée conformement à la norme NF P 94-056/ Mars 1996 | [9 empty] | Page |  | : 1/1
Date de l'essai: | 2019-12-14 |  |  |  |  | Référence échantillon: |  |  |  |  | Sable Gris - Puit 3 - 1 ère couche
Masse minimale de la prise d'essai:
dm (mm) | 5 | 6.3 | 8 | 10 | 12.5 | 16 | 20 | 25 | 31.5 | 40 | 63 | 80 | dm >80mm
Masse (g) | 0.3 | 0.4 | 0.5 | 0.8 | 1.2 | 2 | 3 | 5 | 8 | 12 | 30 | 50 | m=6.106 dm 3,66
[14 empty] | 40 | 100
[14 empty] | 31.5 | 100
[14 empty] | 20 | 100
[14 empty] | 10 | 100
[14 empty] | 5 | 98.63333
[14 empty] | 2 | 96
[14 empty] | 1 | 93.73333 | 99.9
[14 empty] | 0.4 | 84 | 83.63333
[14 empty] | 0.2 | 58.1 | 41.6
[14 empty] | 0.1 | 29.53333 | 11.96667
[14 empty] | 0.08 | 24.86667 | 8.033333

## Limite
[8 empty] | DOSSIER: |  | 00/00
Direction du Laboratoire | [7 empty] | DATE: |  | 2019-12-02
[8 empty] | OPERATEUR: |  | Claire
|  | PROVENANCE: | [5 empty] | PREPARATION: à sèc
ECHANTILLON:
APPAREIL | Casagrande | NATURE:
NOMBRE DE COUPS |  | LIMITE DE LIQUIDITE | [5 empty] | LIMITE DE PLASTICITE
|  | 16 | 20 | 24 | 28 | 32 | 35
NUMERO DE LA TARE |  | 44 | 465 | 528 | 85 | 420 |  | 477 | K | 402
POIDS TOTAL HUMIDE |  | 23.58 | 24.27 | 24.34 | 24.82 | 20.74 |  | 16.22 | 17.42 | 17.56
POIDS TOTAL SEC |  | 20.16 | 20.42 | 20.73 | 21.25 | 18.11 |  | 15.48 | 16.54 | 16.74
POIDS DE LA TARE |  | 8.49 | 6.99 | 7.89 | 8.22 | 8.25 |  | 7.76 | 7.92 | 7.88
POIDS D'EAU |  | 3.42 | 3.85 | 3.61 | 3.57 | 2.63 |  | 0.74 | 0.88 | 0.82
POIDS NET SEC |  | 11.67 | 13.43 | 12.84 | 13.03 | 9.86 |  | 7.72 | 8.62 | 8.86
TENEUR D'EAU |  | 29.30591 | 28.66716 | 28.11526 | 27.39831 | 26.67343 |  | 9.585492 | 10.20882 | 9.255079
[11 empty] | X | 27.84 | 25
[11 empty] | Y | 27.84 | 14
[12 empty] | 12 | 25
[9 empty] | L.L | 27.84 |  | 27.84 | 25
[9 empty] | L.P | 9.683129
[9 empty] | I.P | 18.15687
PRODES VERBAL D'ESSAI
DETERMINATION DES LIMITES D'ATTERBERG
Conformement à la normeNF P 94-051
Opérateur
Claire LOUMPANGOU
Chef de division Sol Routier
Eric KENGUE
Directeur de laboratoire
Jean Richard NGAMBIÉ

## PS
POIDS SPECIFIQUE
Date : 18/12/2019
Expérimentateur :BEANGE Grace
Nature :Sable Gris ,Profondeur 0,00 m - 0,50 m, Puit 3 - 1 ère couche
N° PYCNOMETRE |  | 8 | 4
Poids Pycnomètre vide = PO |  | 259.8 | 289.7
Poids Pycnomètre + Matériaux Sec = P2 |  | 559.8 | 589.6
Poids Pycnomètre + Matériaux +Eau =P3 |  | 981.1 | 1000.3
Poids Pycnomètre + Eau =P1 |  | 797.3 | 818.7
Volume Pycnomètre = P1-P0 = P4 |  | 537.5 | 529
Volume Matériaux Net Sec = P2-P0 = P5 |  | 300 | 299.9
Volume d'Eau Restant = P3-P2= P6 |  | 421.3 | 410.7
Volume Matériaux = P4-P6= VM* |  | 116.2 | 118.3
Poids Spécifique |  | 2.581756 | 2.53508
Moyenne |  | 2.558418
Observation:
Opérateur: | Chargé d'affaire:
MINISTERE DE L'EQUIPEMENT ET DE L'ENTRETIEN ROUTIER
DIRECTION GENERALE DU BUREAU DE CONTROLE DU BÂTIMENT ET DES TRAVAUX PUBLICS
DIRECTION DU LABORATOIRE
B.P 752 Tél./Fax: (00242)22824317
Email bcbtpcongo@yahoo.fr
Site web: www.bcbtpcongo.com
REPUBLIQUE DU CONGO
Unité*Travail*Progrès
=𝐏𝟓/(𝐕𝐌∗)=PS

## Proctor
| Bureau de Contrôle du Bâtiment et des Travaux Publics(B.C.B.T.P) | [7 empty] | Enregistrement:
| Fiche d'Essai | [7 empty] | Page:1/1
Mise à jour:
N° d'affaire | DETERMINATION DES REFERENCES DE COMPACTAGE
D'UN MATERIAU
Essai Proctor normal-Essai Proctor modifié
NORME: NF P94-093 Octobre 1999
Localisation du chantier: Corniche pont du Djoué
Nom du client: |  |  |  | Nature de materiaux: Sable Gris
N° de reception: |  |  |  | Utilisation:
Date de reception: |  |  |  | Mode de prélevement: Manuel
Provenance:P 3 - 3ème couche |  |  |  | Prélevement effectué: BCBTP
PROCTOR |  | NORMAL |  |  |  |  | MODIFIE |  |  | X
|  | Moule Proctor |  | Moule CBR |  |  | Moule Proctor |  | Moule CBR
Masse de la dame |  | 2490g |  |  |  |  | 4535g
Diamètre du mouton |  | 51mm |  |  |  |  | 51mm
Hauteur de chute |  | 305mm |  |  |  |  | 457mm
Nombre de couches |  | 3 |  |  |  |  | 5
Nombre de coups par couche |  | 25 |  | 56 |  |  | 25 |  | 56
Diamètre maxi(mm) | 1 |  |  | Pourcentage de refus au tamis 20mm |  |  |  | 0
DENSITE
N° Moule | B |  | B |  | B |  | B |  | B
Eau de moulage(%) | 4 |  | 6 |  | 8 |  | 10 |  | 12
Poids du moule | 4034 |  | 4034 |  | 4034 |  | 4034 |  | 4034
Poids moule+ sol humide | 5801 |  | 5876 |  | 5916 |  | 5910 |  | 5889
Poids net humide | 1767 |  | 1842 |  | 1882 |  | 1876 |  | 1855
Volume du moule | 947 |  | 947 |  | 947 |  | 947 |  | 947
Densité humide | 1.865892 |  | 1.94509 |  | 1.987328 |  | 1.980993 |  | 1.958817
Densité sèche | 1.792017 |  | 1.833724 |  | 1.834945 |  | 1.798506 |  | 1.749945
TENEUR EN EAU
N° Tare | B102 | DL | B102 | DL | B4 | B47 | A3 | B' | DB3 | 11'
Poids de la tare | 15.7 | 34.7 | 15.7 | 34.7 | 35.5 | 34.7 | 23.2 | 15.3 | 33.4 | 24.2
Poids tare+ sol humide | 174.4 | 258.6 | 174.4 | 258.6 | 213.4 | 232.2 | 167.8 | 143.2 | 264.8 | 270.1
Poids tare+ sol sec | 168 | 249.9 | 165.3 | 245.8 | 199.9 | 216.9 | 154.5 | 131.4 | 240.2 | 243.8
Poids sec | 152.3 | 215.2 | 149.6 | 211.1 | 164.4 | 182.2 | 131.3 | 116.1 | 206.8 | 219.6
Teneur en eau | 4.202232 | 4.042751 | 6.082888 | 6.063477 | 8.211679 | 8.397366 | 10.12947 | 10.16365 | 11.89555 | 11.97632
Teneur en eau moyenne | 4.122492 |  | 6.073182 |  | 8.304522 |  | 10.14656 |  | 11.93594
Densité OPM(t/m³) | 1.842 |  |  |  | Paramètres après correction |  |  | 1.842 |  | t/m³
Teneur en eau OPM(%) | 7.3 | [6 empty] | 7.3 |  | %
[11 empty] | w | den
[11 empty] | 7.3 | 1.842
[11 empty] | 7.3 | 1.78
[11 empty] | 1.842 | 7.3
[11 empty] | 1.842 | 4
Chargé d'affaire: |  |  |  | Validé par le directeur du laboratoire:
NGOMA-NZAOU Drège

## CBR Poinc
[6 empty] | ESSAI CBR | [6 empty] | Projet
Etude
Norme NF P 94-078
Nom du projet : |  |  | Corniche Pont du Djoué | [5 empty] | Date prélèvement :
Site : | [8 empty] | Lieu de prélèvement : |  |  |  | Puit 3 - 1 ère couche
Client : | [8 empty] | N° Dossier :
Date de l'essai : |  |  | Du 10/12/2019 au 28/12/2019 | [5 empty] | Profondeur (m) :
[9 empty] | Nature de l'échantillon: |  |  |  | Sable Gris
Essai | I. CBR Immédiat | [5 empty] | Moule | CBR |  | x |  | Matériau |  | Non traité |  | x
| I.CBR Immersion |  |  | x |  |  |  | Nbre disques |  | 2 |  |  |  | Traité
| IPI | [12 empty] | Liant | Neant
| Durée immersion |  |  | 96h |  |  | ρdOP (g/cm3) |  | 1.842 | t/m3 |  | Denité sèche |  |  | 1.842 | g/cm3
[7 empty] | wop |  | 7.3 | % |  | Mesurée |  |  | Estimée | x
Essai après imbibition
Teneur en eau de compactage | [9 empty] | Poinconnement
Coups |  | 56 |  | 25 |  | 10 |  |  | 56 coups |  |  | 25 coups |  |  | 10 coups
Essai N° |  | 1 | 2 | 1 | 2 | 1 | 2 |  | Enf,(mm) | Lecture | Effort (kN) | Enf,(mm) | Lecture | Effort (kN) | Enf,(mm) | Lecture | Effort (kN)
N° de la tare |  | 38 | 15 | X3 | X2 | B21 | DB4 |  | 0 | 0 | 0 | 0 | 0 | 0 | 0 | 0 | 0
tare |  | 36.8 | 35 | 33.3 | 33.1 | 34.9 | 23.4 |  | 0.5 | 0.4 | 36.5348 | 0.5 | 0.22 | 18.71894 | 0.5 | 0.1 | 6.8417
Mh+tare |  | 209.4 | 199.6 | 209.6 | 227.6 | 222.3 | 173.2 |  | 1 | 0.85 | 81.07445 | 1 | 0.44 | 40.49388 | 1 | 0.28 | 24.65756
Ms + tare |  | 197.7 | 188.4 | 197.6 | 214.3 | 209.6 | 163 |  | 1.5 | 1.22 | 117.69594 | 1.5 | 0.76 | 72.16652 | 1.5 | 0.35 | 31.58595
w (%) |  | 7.271597 | 7.301173 | 7.303713 | 7.339956 | 7.269605 | 7.30659 |  | 2 | 1.8 | 175.1026 | 2 | 1.22 | 117.69594 | 2 | 0.51 | 47.42227
w Moyenne |  | 7.286385 |  | 7.321834 |  | 7.288098 |  |  | 2.5 | 2.13 | 207.76501 | 2.5 | 1.59 | 154.31743 | 2.5 | 0.58 | 54.35066
% wop |  | 99.8135 |  | 100.2991 |  | 99.83695 |  |  | 5 | 3.75 | 368.10775 | 5 | 2.56 | 250.32512 | 5 | 1.26 | 121.65502
Densité sèche de compactage | [8 empty] | 6 | 4.69 | 461.14613 | 6 | 3.09 | 302.78293 | 6 | 1.71 | 166.19467
N° du moule |  |  | NK' |  | co |  | E |  | 10 | 7.56 | 745.21012 | 10 | 5.6 | 551.2152 | 10 | 2.7 | 264.1819
Moule (g) |  |  | 3820 |  | 3800 |  | 3830
Moule + sol (g) |  |  | 8366 |  | 8119 |  | 7921 |  | 56 coups |  |  | 25 coups |  |  | 10 coups
Vol. du moule (cm3) |  |  | 2300 |  | 2300 |  | 2300 |  | N° de la tare |  | B3 | N° de la tare |  | 43 | N° de la tare |  | 44
r (g/cm3) |  |  | 1.976522 |  | 1.877826 |  | 1.778696 |  | M tare |  | 34.8 | M tare |  | 23.6 | M tare |  | 40.5
rd (g/cm3) |  |  | 1.842286 |  | 1.749715 |  | 1.657869 |  | Mh+tare |  | 183.9 | Mh+tare |  | 143.4 | Mh+tare |  | 181.6
[9 empty] | Ms+tare |  | 171.5 | Ms+tare |  | 133 | Ms+tare |  | 169.3
[9 empty] | w (%) |  | 9.070958 | w (%) |  | 9.506399 | w (%) |  | 9.549689
Gonflement
[9 empty] | 55 coups |  | 25 coups |  | 10 coups |  | Moyenne
[9 empty] | Temps | mm | Temps | mm | Temps | mm | #DIV/0!
[9 empty] | 1 |  | 1 |  | 1
[9 empty] | 2 |  | 2 |  | 2
RESULTATS
56 coups
[9 empty] | F(2,5) = | 207.76501 | kN |  | IP(2,5) |  | 15.29934 | CBR % | 17.88667
[9 empty] | F(5) = | 368.10775 | kN |  | IP(5) |  | 17.88667
25 coups
[9 empty] | F(2,5) = | 154.31743 | kN |  | IP(2,5) |  | 11.36358 | CBR % | 12.16351
[9 empty] | F(5) = | 250.32512 | kN |  | IP(5) |  | 12.16351
10 coups
[9 empty] | F(2,5) = | 54.35066 | kN |  | IP(2,5) |  | 4.002258 | CBR % | 5.911323
[9 empty] | F(5) = | 121.65502 | kN |  | IP(5) |  | 5.911323
[9 empty] | Exécuté par |  |  | BEANGE
Remarques : | [6 empty] | Responsable du dossier |  |  |  |  | NGOMA-NZAOU

## CBR Crb (2)
[5 empty] | CBR | [5 empty] | Projet
ETUDE
RAPPORT
Nom du projet : |  |  | Corniche Pont du Djoué |  |  |  |  | Date prélèvement : |  |  | -
Site : | [7 empty] | Lieu de prélèvement : |  |  | Puit 3 - 1 ère couche
Client : | [7 empty] | N° Dossier :
Date de l'essai : |  |  | Du 10/12/2019 au 28/12/2019 |  |  |  |  | Profondeur (m) : |  |  | -
[8 empty] | Nature de l'échantillon: |  |  | Sable Gris
Essai | I. CBR Immédiat |  |  |  |  | Moule | CBR |  | x | Matériau |  | Non traité |  | x
| I.CBR Immersion |  |  | x |  |  | Nbre disques |  | 2 |  |  | Traité
| IPI | [10 empty] | Liant | Neant
| Nombre de coups |  |  |  |  | ρdOP (g/cm3) |  | 1.842 | t/m3 | rs |  |  |  | g/cm3
[6 empty] | wop |  | 7.3 | % | Mesurée |  |  | Estimée | x
ESSAI PROCTOR MODIFIE | [7 empty] | ESSAI C.B.R. |  | gd |  | W% de |  | W% après 4j
|  |  | Essai Proctor |  | Correction |  |  | Nbre de coups |  | (t/m³) |  | MOULAGE
yd OPM (t/m3) |  |  | 1.842 |  |  |  |  | 56 |  | 1.842286 |  | 7.286385
W OPM (%) |  |  | 7.3 |  |  |  |  | 25 |  | 1.749715 |  | 7.321834
% > 20 mm | [7 empty] | 10 |  | 1.657869 |  | 7.288098
Pts |  | 56 | 25 | 10 |  |  | OPM |  | 98% | 95% |  | 94% | 92% | 90%
CBR(%) |  | 17.88667 | 12.16351 | 5.911323 |  |  | CBR |  |  | 12.2
gd(t/m³) |  | 1.842286 | 1.749715 | 1.657869 |  |  | gd(t/m³) |  |  | 1.7499 |  |  |  |  | CBR à 95%
[15 empty] | 12.2 | 1.7499
[15 empty] | 12.2 | 1.64
[15 empty] | 12.2 | 1.7499
[15 empty] | 4 | 1.7499
[8 empty] | Exécuté par |  | NGOMA-NZAOU
Remarques : | [5 empty] | B/ville, 23/08/2019
Correction a 2,5 et 5,0mm
CBR à 95% = 12 %