## PAGE RECAP P1
Bureau de Contrôle du Bâtiement et des Travaux Publics
Technicien : NGOMA-NZAOU Drège
PROVENANCE |  |  |  | Corniche Brazzaville - Tronçon Fulbert YOULOU Pont du Djoué - Puit 4 - 1ère couche
DATE DE PRELEVEMENT |  |  |  |  | 2019-12-09 |  |  | DATE DES ESSAIS |  |  |  | 2019-12-10 |  |  |  | - | 2019-12-27
Nature de l'échantillon |  |  |  |  | Sable limoneux gris
Observations |  |  |  |  | Profondeur 0,05 m - 0,50 m
ESSAIS D'IDENTIFICATION | [11 empty] | Classification USHRB
W.L. |  |  | 17.45 |  |  | Teneur en eau naturelle % |  |  | 20.2265
W.P. |  |  | 8.778826 |  |  | Poids spécifique ys (g/cm3) |  |  | 2.550538 |  |  | E.S(%) |  |  | 57 | [7 empty] | 300
I.P. |  |  | 8.671174 |  |  | % 80 microns |  |  | 10.8 |  |  | f x IP |  |  | -
| Tamis | Poids refus | Pourcentage cumulé | Tamisats
| <mm | [22 empty] | 63
| 40 | 0 | 0 | 100 | [19 empty] | 50
| 31.5 | 0 | 0 | 100 | [19 empty] | 40 | 100
| 20 | 0 | 0 | 100 | [19 empty] | 31.5 | 100
| 10 | 6.2 | 2.066667 | 97.93333 | [19 empty] | 20 | 100
| 6.3 | [22 empty] | 10 | 97.93333
| 5 | 8.5 | 2.833333 | 97.16667 | [19 empty] | 5 | 97.16667
| 4 | [22 empty] | 2 | 96.76667
| 2.5 | [22 empty] | 1 | 96.4
| 2 | 9.7 | 3.233333 | 96.76667 | [19 empty] | 0.4 | 81.26667
| 1.25 | [22 empty] | 0.2 | 35.36667
| 1 | 10.8 | 3.6 | 96.4 | [19 empty] | 0.1 | 12.76667
| 0.63 | [22 empty] | 0.08 | 10.8
| 0.4 | 56.2 | 18.73333 | 81.26667
0.315
| 0.2 | 193.9 | 64.63333 | 35.36667
0.16
| 0.1 | 261.7 | 87.23333 | 12.76667
| 0.08 | 267.6 | 89.2 | 10.8
ESSAI PROCTOR MODIFIE | [9 empty] | Essai C.B.R. |  |  | gd | W% de |  | W% après 4j |  | GONFLEMENT
|  |  | Essai Proctor |  |  | Correction |  |  |  | Nbre de coups |  |  | (kN/m3) | MOULAGE |  | IMBIBITION |  | %
yd OPM (T/m3) |  |  | 1.933 | [6 empty] | 56 |  |  | 1.932992 |  |  | 11.63131 |  | 0
W OPM (%) |  |  | 9.9 | [6 empty] | 25 |  |  | 1.836159 |  |  | 11.9891 |  | 0
% > 20 mm | [9 empty] | 10 |  |  | 1.739679 |  |  | 12.31829 |  | 0
Pts | 1 | 2 | 3 | 4 | 5 | 6 | OPM |  |  | Pts | 56 cps | 25 cps | 10 cps |  | OPM | 100% | 98% | 95% | 90%
w% | 6.12371 | 8.195407 | 10.1888 | 12.17004 | 14.0876 |  | 9.9 |  |  | CBR | 11.15354 | 7.642699 | 4.131853 |  | CBR |  |  | 7.7
gd | 1.803 | 1.903162 | 1.931982 | 1.886561 | 1.782764 |  | 1.933 |  |  | gd | 1.932992 | 1.836159 | 1.739679 |  | gd | 1.933 | 1.89434 | 1.83635 | 1.7397
[20 empty] | CBR à 95% |  | 1.508742 |  | 1.760882 |  | 1.807286 | 1.705033 | 1.603351
[20 empty] | 7.7 | 1.83635
[20 empty] | 7.7 | 1.72 | 4.144858 |  | 6.143438 |  | 8.209201 | 10.11564 | 12.15949
[20 empty] | 3 | 1.83635
[20 empty] | 7.7 | 1.83635 | 14.93905 | 9.040146 | 4.079275
[20 empty] | OPM |  | 1.81175 | 1.724803 | 1.634485
[20 empty] | 9.9 | 1.933
[20 empty] | 9.9 | 1.82
[22 empty] | 7.606753 |  | 7.561146 |  | 7.572771
[20 empty] | 1.933 | 9.9
[20 empty] | 1.933 | 0
Le Chef de Division, | [8 empty] | Le Directeur du Laboratoire,
Eric ONDZOULOU | [8 empty] | Jean Richard NGAMBIE
GRANULOMETRIE
Modules AFNOR
50
48
41
38
31
27
24
20
46
44
95% OPM
CBR= 8
yd OPM= 1,933
w%OPM = 9,9

## Teneur en eau 2 P1
PROCES-VERBAL D'ESSAIS
Direction du Laboratoire | Détermination de la teneur en eau pondérale des sols | [11 empty] | Direction du Laboratoire
- Méthode par étuvage-
NF P 94-050/ Septembre 1995
Date de l'essai: | 2019-12-10 | [5 empty] | Référence échantillon: |  |  |  | Sable Ghris - Puit 4 -1ère couche
Masse minimale de la prise d'essai:
dm (µm) | 400 |  |  | 500 |  |  | 630 |  |  | 800 |  |  | 1000
Masse (g) | 20 |  |  | 50 |  |  | 100 |  |  | 150 |  |  | 200
dm (mm) | 5 | 6.3 | 8 | 10 | 12.5 | 16 | 20 | 25 | 31.5 | 40 | 50 | 63 | 80 | dm >80mm
Masse (g) | 0.3 | 0.4 | 0.5 | 0.8 | 1.2 | 2 | 3 | 5 | 8 | 12 | 20 | 30 | 50 | m=6.106 dm 3,66
Mesure de la teneur en eau
ETUVE:
Etuvage à :
|  |  |  | 50°C | [7 empty] | 105 °C
TARE:
Tare n°:……… | X3/67 | [5 empty] | Masse de la tare:m1=……….. |  |  |  |  | 32.8 |  | 37.4 | ....g.
Masse avant étuvage : Prise de l'essai+tare: | [6 empty] | m2 = m+m1 =...……… |  |  |  |  | 298.6 |  | 260.8 | ...g.
Masse après étuvage, prise d'essai + tare : | [9 empty] | M3=…….….. |  | 254.5 |  | 222.7 | …...g.
TENEUR EN EAU:
mw: masse de l'eau évaporée lors de l'étuvage
md : masse des grains solides
[16 empty] | 19.89175 | 20.56125
W= |  |  |  |  | 20.2265 |  |  | .…...…%
Responsable de l'essai: | [7 empty] | Exécuté par
BEANGE Grace
w=100. 𝑚𝑤/𝑚𝑑=100. ((𝑚2−𝑚3)/((𝑚3−𝑚1)) (%)
X

## Granulo P1
| PROCES-VERBAL D'ESSAIS | [9 empty] | Référence: |  | :FEE/310/18
Direction du Laboratoire | Sols : reconnaissance et essais Analyse granulométrique : Méthode par tamisage à sec après lavage | [9 empty] | Indice |  | :0 1
[11 empty] | Date appl |  | :30-10-2018
| NF P 94-056/ Mars 1996 | [9 empty] | Page |  | : 1/1
Date de l'essai: | 2019-12-14 |  |  |  | Référence échantillon: |  |  |  |  | Sable Ghris - Puit 4 -1ère couche
Masse minimale de la prise d'essai:
dm (mm) | 5 | 6.3 | 8 | 10 | 12.5 | 16 | 20 | 25 | 31.5 | 40 | 63 | 80 | dm >80mm
Masse (g) | 0.3 | 0.4 | 0.5 | 0.8 | 1.2 | 2 | 3 | 5 | 8 | 12 | 30 | 50 | m=6.106 dm 3,66
Matériau | Masse de la prisse d'essai |  |  | Tamis |  |  | Masse refus mesuré (g) |  |  |  | Masse refus R cumulé (g) |  | Pourcentage massique
dm= mm | m= | 300 | g | mm | µm |  | r i |  | R |  |  |  | Refus cumulé r | Tamisât cumulé p
Partage au tamis dc : |  |  | ..mm | 100
80
Masse sèche du refus au tamis dc: |  |  |  | 63
RC=………………… |  |  | …….g | 50
Masse passant au tamis dc: |  |  |  | 40 | [6 empty] | 0 |  | 0 | 100
mh= ………………. |  |  | …….g | 31.5 |  |  |  |  | 0 |  | 0 |  | 0 | 100
Part (1) sur tamisat au tamis dc | Masse humide: |  |  | 25
| Mh1 =.. |  | ……..g | 20 | [6 empty] | 0 |  | 0 | 100
| Masse sèche: |  |  | 16
| Ms1 |  | ..…..g | 12.5
Part (2) sur tamisat au tamis dc | Masse humide: |  |  | 10 |  |  |  |  | 6.2 |  | 6.2 |  | 2.066667 | 97.93333
| Mh1 =.. |  | ……..g | 8
| Masse sèche: |  |  | 6.3
| Ms1… |  | ……..g | 5 |  |  |  |  | 2.3 |  | 8.5 |  | 2.833333 | 97.16667
Masse sèche totale: |  |  |  | 4
ms=Rc+mh.ms1/mh1=…… |  |  | ……..g | 3.15
Coefficient multiplicateur sur le refus au tamis de 80µm: |  |  |  | 2.5
|  |  |  | 2 |  |  |  |  | 1.2 |  | 9.7 |  | 3.233333 | 96.76667
b=mh/mh2:……..……….. |  |  | ………. | 1.6
Refus cumulé R = RC + br1 |  |  |  | 1.25
Masse (80µm,dc):ms4= Prélèvement 2 |  |  | ……..g | 1 |  |  |  |  | 1.1 |  | 10.8 |  | 3.6 | 96.4
|  |  |  | 0.8 | 800
Masse passant à 80µm de lafraction (80µm,dc ): |  |  |  | 0.63 | 630
|  |  |  | 0.5 | 500
Sur part(2)ms3 =……………. |  |  | ……g | 0.4 | 400 |  |  |  | 45.4 |  | 56.2 |  | 18.73333 | 81.26667
|  |  |  | 0.315 | 315
Pourcentage |  | Refus: |  | 0.25 | 250
|  | R = 100 R/ms |  | 0.2 | 200 |  |  |  | 137.7 |  | 193.9 |  | 64.63333 | 35.36667
|  | De tamisat: |  | 0.16 | 160
|  | 100(1-R/ms) |  | 0.125 | 125
Vérification: |  |  |  | 0.1 | 100 |  |  |  | 67.8 |  | 261.7 |  | 87.23333 | 12.76667
(ms2-ms4)/ms2=……….. |  |  | ≤0,01 | 0.08 | 80 |  |  |  | 5.9 |  | 267.6 |  | 89.2 | 10.8
NB:Si dc =dm : Rc = 0; b = 1
Observations | [5 empty] | Responsable de l'essai:
Nom:
Visa:

## Courbe P1 (2)
| PROCES-VERBAL D'ESSAIS | [9 empty] | Référence: |  | :FEE/310/18
Direction du Laboratoire | Sols : reconnaissance et essais Analyse granulométrique : Méthode par tamisage à sec après lavage | [9 empty] | Indice |  | :0 1
[11 empty] | Date appl |  | :30-10-2018
| Effectuée conformement à la norme NF P 94-056/ Mars 1996 | [9 empty] | Page |  | : 1/1
Date de l'essai: | 2019-12-14 |  |  |  |  | Référence échantillon: |  |  |  |  | Sable Ghris - Puit 4 -1ère couche
Masse minimale de la prise d'essai:
dm (mm) | 5 | 6.3 | 8 | 10 | 12.5 | 16 | 20 | 25 | 31.5 | 40 | 63 | 80 | dm >80mm
Masse (g) | 0.3 | 0.4 | 0.5 | 0.8 | 1.2 | 2 | 3 | 5 | 8 | 12 | 30 | 50 | m=6.106 dm 3,66
[14 empty] | 40 | 100
[14 empty] | 31.5 | 100
[14 empty] | 20 | 100
[14 empty] | 10 | 97.93333
[14 empty] | 5 | 97.16667
[14 empty] | 2 | 96.76667
[14 empty] | 1 | 96.4 | 99.9
[14 empty] | 0.4 | 81.26667 | 83.63333
[14 empty] | 0.2 | 35.36667 | 41.6
[14 empty] | 0.1 | 12.76667 | 11.96667
[14 empty] | 0.08 | 10.8 | 8.033333

## Limite
[8 empty] | DOSSIER: |  | 00/00
Direction du Laboratoire | [7 empty] | DATE: |  | 2019-12-02
[8 empty] | OPERATEUR: |  | Claire
|  | PROVENANCE: Couche de Base - PK 4 + 900 (Route Bouansa-Mouyondzi) | [5 empty] | PREPARATION: à sèc
ECHANTILLON:
APPAREIL | Casagrande | NATURE:
NOMBRE DE COUPS |  | LIMITE DE LIQUIDITE | [5 empty] | LIMITE DE PLASTICITE
|  | 16 | 20 | 24 | 28 | 32 | 35
NUMERO DE LA TARE |  | 528 | M3 | Z | NK3 | A10 |  | 402 | 11' | R
POIDS TOTAL HUMIDE |  | 24.02 | 29.2 | 28.98 | 27.33 | 25.18 |  | 15.53 | 15.43 | 15.07
POIDS TOTAL SEC |  | 21.49 | 26.02 | 25.78 | 24.55 | 22.73 |  | 14.84 | 14.77 | 14.58
POIDS DE LA TARE |  | 7.87 | 8.45 | 7.6 | 8.27 | 7.96 |  | 8.02 | 8.01 | 6.99
POIDS D'EAU |  | 2.53 | 3.18 | 3.2 | 2.78 | 2.45 |  | 0.69 | 0.66 | 0.49
POIDS NET SEC |  | 13.62 | 17.57 | 18.18 | 16.28 | 14.77 |  | 6.82 | 6.76 | 7.59
TENEUR D'EAU |  | 18.57562 | 18.09903 | 17.60176 | 17.07617 | 16.58768 |  | 10.1173 | 9.763314 | 6.455863
[11 empty] | X | 17.45 | 25
[11 empty] | Y | 17.45 | 14
[12 empty] | 12 | 25
[9 empty] | L.L | 17.45 |  | 17.45 | 25
[9 empty] | L.P | 8.778826
[9 empty] | I.P | 8.671174
PRODES VERBAL D'ESSAI
DETERMINATION DES LIMITES D'ATTERBERG
Conformement à la normeNF P 94-051
Opérateur
Claire LOUMPANGOU
Chef de division Sol Routier
Eric KENGUE
Directeur de laboratoire
Jean Richard NGAMBIÉ

## PS
POIDS SPECIFIQUE
Date : 19/12/2019
Expérimentateur :BEANGE Grace
Nature :Sable Gris ,Profondeur 0,05 m - 0,50 m, Puit 1 - 1ère couche
N° PYCNOMETRE |  | 3 | 6
Poids Pycnomètre vide = PO |  | 219.7 | 269.2
Poids Pycnomètre + Matériaux Sec = P2 |  | 468.9 | 519.1
Poids Pycnomètre + Matériaux +Eau =P3 |  | 927.6 | 954.8
Poids Pycnomètre + Eau =P1 |  | 775.3 | 803.7
Volume Pycnomètre = P1-P0 = P4 |  | 555.6 | 534.5
Volume Matériaux Net Sec = P2-P0 = P5 |  | 249.2 | 249.9
Volume d'Eau Restant = P3-P2= P6 |  | 458.7 | 435.7
Volume Matériaux = P4-P6= VM* |  | 96.9 | 98.8
Poids Spécifique |  | 2.571723 | 2.529352
Moyenne |  | 2.550538
Observation:
Opérateur: | Chargé d'affaire:
MINISTERE DE L'EQUIPEMENT ET DE L'ENTRETIEN ROUTIER
DIRECTION GENERALE DU BUREAU DE CONTROLE DU BÂTIMENT ET DES TRAVAUX PUBLICS
DIRECTION DU LABORATOIRE
B.P 752 Tél./Fax: (00242)22824317
Email bcbtpcongo@yahoo.fr
Site web: www.bcbtpcongo.com
REPUBLIQUE DU CONGO
Unité*Travail*Progrès
=𝐏𝟓/(𝐕𝐌∗)=PS

## Proctor C01
| Bureau de Contrôle du Bâtiment et des Travaux Publics(B.C.B.T.P) | [7 empty] | Enregistrement:
| Fiche d'Essai | [7 empty] | Page:1/1
Mise à jour:
N° d'affaire | DETERMINATION DES REFERENCES DE COMPACTAGE
D'UN MATERIAU
Essai Proctor normal-Essai Proctor modifié
NORME: NF P94-093 Octobre 1999
Localisation du chantier: Corniche Pont du Djoué
Nom du client: |  |  |  | Nature de materiaux: Sable Gris
N° de reception: |  |  |  | Utilisation:
Date de reception: |  |  |  | Mode de prélevement: Manuel
Provenance:Puit n° 4 - 1ère couche |  |  |  | Prélevement effectué: BCBTP
PROCTOR |  | NORMAL |  |  |  |  | MODIFIE |  |  | X
|  | Moule Proctor |  | Moule CBR |  |  | Moule Proctor |  | Moule CBR
Masse de la dame |  | 2490g |  |  |  |  | 4535g
Diamètre du mouton |  | 51mm |  |  |  |  | 51mm
Hauteur de chute |  | 305mm |  |  |  |  | 457mm
Nombre de couches |  | 3 |  |  |  |  | 5
Nombre de coups par couche |  | 25 |  | 56 |  |  | 25 |  | 56
Diamètre maxi(mm) | 1 |  |  | Pourcentage de refus au tamis 20mm |  |  |  | 0
DENSITE
N° Moule | B |  | B |  | B |  | B |  | B
Eau de moulage(%) | 4 |  | 8 |  | 10 |  | 12 |  | 12
Poids du moule | 4032 |  | 4032 |  | 4032 |  | 4032 |  | 5242
Poids moule+ sol humide | 5844 |  | 5982 |  | 6048 |  | 6036 |  | 9920
Poids net humide | 1812 |  | 1950 |  | 2016 |  | 2004 |  | 4678
Volume du moule | 947 |  | 947 |  | 947 |  | 947 |  | 2300
Densité humide | 1.913411 |  | 2.059134 |  | 2.128828 |  | 2.116156 |  | 2.033913
Densité sèche | 1.803 |  | 1.903162 |  | 1.931982 |  | 1.886561 |  | 1.782764
TENEUR EN EAU
N° Tare | C2 | B11 | S | DB6 | 13 | B47 | DL | B48 | DB1 | 11'
Poids de la tare | 33.2 | 34.9 | 32.9 | 23.4 | 35.2 | 34.8 | 34.7 | 35.4 | 33.4 | 24.2
Poids tare+ sol humide | 275 | 287.2 | 263 | 194.4 | 266 | 244.2 | 281.2 | 259 | 269.2 | 274.4
Poids tare+ sol sec | 260.8 | 272.9 | 245.5 | 181.5 | 244.7 | 224.8 | 254.5 | 234.7 | 239.9 | 243.7
Poids sec | 227.6 | 238 | 212.6 | 158.1 | 209.5 | 190 | 219.8 | 199.3 | 206.5 | 219.5
Teneur en eau | 6.239016 | 6.008403 | 8.231421 | 8.159393 | 10.16706 | 10.21053 | 12.14741 | 12.19267 | 14.18886 | 13.98633
Teneur en eau moyenne | 6.12371 |  | 8.195407 |  | 10.1888 |  | 12.17004 |  | 14.0876
Densité OPM(t/m³) | 1.933 |  |  |  | Paramètres après correction |  |  | 1.933 |  | t/m³
Teneur en eau OPM(%) | 9.9 | [6 empty] | 9.9 |  | %
[11 empty] | w | den
[11 empty] | 9.9 | 1.933
[11 empty] | 9.9 | 1.84
[11 empty] | 1.933 | 13
[11 empty] | 1.933 | 2
Chargé d'affaire: |  |  |  | Validé par le directeur du laboratoire:
NGOMA-NZAOU Drège

## CBR Poinc
[6 empty] | ESSAI CBR | [6 empty] | Projet
Etude
Norme NF P 94-078
Nom du projet : |  |  | Corniche Pont du Djoué | [5 empty] | Date prélèvement :
Site : | [8 empty] | Lieu de prélèvement : |  |  |  | Puit 4 - 1ème couche
Client : | [8 empty] | N° Dossier :
Date de l'essai : |  |  | Du 10/12/2019 au 27/12/2019 | [5 empty] | Profondeur (m) :
[9 empty] | Nature de l'échantillon: |  |  |  | Sable Gris
Essai | I. CBR Immédiat | [5 empty] | Moule | CBR |  | x |  | Matériau |  | Non traité |  | x
| I.CBR Immersion |  |  | x |  |  |  | Nbre disques |  | 2 |  |  |  | Traité
| IPI | [12 empty] | Liant | Neant
| Durée immersion |  |  | 96h |  |  | ρdOP (g/cm3) |  | 1.933 | t/m3 |  | Denité sèche |  |  | 1.933 | g/cm3
[7 empty] | wop |  | 9.9 | % |  | Mesurée |  |  | Estimée | x
Essai après imbibition
Teneur en eau de compactage | [9 empty] | Poinconnement
Coups |  | 56 |  | 25 |  | 10 |  |  | 56 coups |  |  | 25 coups |  |  | 10 coups
Essai N° |  | 1 | 2 | 1 | 2 | 1 | 2 |  | Enf,(mm) | Lecture | Effort (kN) | Enf,(mm) | Lecture | Effort (kN) | Enf,(mm) | Lecture | Effort (kN)
N° de la tare |  | B19 | 35 | 38 | ME | 29 | B9 |  | 0 | 0 | 0 | 0 | 0 | 0 | 0 | 0 | 0
tare |  | 35.6 | 35.3 | 37.2 | 33.3 | 35.8 | 36.3 |  | 0.5 | 0.12 | 8.82124 | 0.5 | 0.06 | 2.88262 | 0.5 | 0.05 | 1.89285
Mh+tare |  | 220.4 | 213.5 | 197.6 | 208.4 | 182.6 | 212.8 |  | 1 | 0.2 | 16.7394 | 1 | 0.12 | 8.82124 | 1 | 0.06 | 2.88262
Ms + tare |  | 203.7 | 197.5 | 183.1 | 192.7 | 169.4 | 196.9 |  | 1.5 | 0.38 | 34.55526 | 1.5 | 0.21 | 17.72917 | 1.5 | 0.1 | 6.8417
w (%) |  | 9.934563 | 9.864365 | 9.938314 | 9.849435 | 9.88024 | 9.900374 |  | 2 | 0.6 | 56.3302 | 2 | 0.32 | 28.61664 | 2 | 0.2 | 16.7394
w Moyenne |  | 9.899464 |  | 9.893875 |  | 9.890307 |  |  | 2.5 | 0.79 | 75.13583 | 2.5 | 0.49 | 45.44273 | 2.5 | 0.3 | 26.6371
% wop |  | 99.99458 |  | 99.93813 |  | 99.90209 |  |  | 5 | 2.35 | 229.53995 | 5 | 1.62 | 157.28674 | 5 | 0.89 | 85.03353
Densité sèche de compactage | [8 empty] | 6 | 2.68 | 262.20236 | 6 | 1.9 | 185.0003 | 6 | 1.2 | 115.7164
N° du moule |  |  | XNK |  | Y |  | T4 |  | 10 | 3.45 | 338.41465 | 10 | 3.1 | 303.7727 | 10 | 2.48 | 242.40696
Moule (g) |  |  | 5228 |  | 5254 |  | 3592
Moule + sol (g) |  |  | 10114 |  | 9895 |  | 7989 |  | 56 coups |  |  | 25 coups |  |  | 10 coups
Vol. du moule (cm3) |  |  | 2300 |  | 2300 |  | 2300 |  | N° de la tare |  | 4 | N° de la tare |  | X4 | N° de la tare |  | C
r (g/cm3) |  |  | 2.124348 |  | 2.017826 |  | 1.911739 |  | M tare |  | 34.8 | M tare |  | 23.6 | M tare |  | 40.5
rd (g/cm3) |  |  | 1.932992 |  | 1.836159 |  | 1.739679 |  | Mh+tare |  | 187.4 | Mh+tare |  | 146.9 | Mh+tare |  | 187.3
[9 empty] | Ms+tare |  | 171.5 | Ms+tare |  | 133.7 | Ms+tare |  | 171.2
[9 empty] | w (%) |  | 11.63131 | w (%) |  | 11.9891 | w (%) |  | 12.31829
Gonflement
[9 empty] | 55 coups |  | 25 coups |  | 10 coups |  | Moyenne
[9 empty] | Temps | mm | Temps | mm | Temps | mm | #DIV/0!
[9 empty] | 1 |  | 1 |  | 1
[9 empty] | 2 |  | 2 |  | 2
RESULTATS
56 coups
[9 empty] | F(2,5) = | 75.13583 | kN |  | IP(2,5) |  | 5.53283 | CBR % | 11.15354
[9 empty] | F(5) = | 229.53995 | kN |  | IP(5) |  | 11.15354
25 coups
[9 empty] | F(2,5) = | 45.44273 | kN |  | IP(2,5) |  | 3.346298 | CBR % | 7.642699
[9 empty] | F(5) = | 157.28674 | kN |  | IP(5) |  | 7.642699
10 coups
[9 empty] | F(2,5) = | 26.6371 | kN |  | IP(2,5) |  | 1.961495 | CBR % | 4.131853
[9 empty] | F(5) = | 85.03353 | kN |  | IP(5) |  | 4.131853
[9 empty] | Exécuté par |  |  | BEANGE
Remarques : | [6 empty] | Responsable du dossier |  |  |  |  | NGOMA-NZAOU

## CBR Crb (2)
[5 empty] | CBR | [5 empty] | Projet
ETUDE
RAPPORT
Nom du projet : |  |  | Corniche Pont du Djoué |  |  |  |  | Date prélèvement : |  |  | -
Site : | [7 empty] | Lieu de prélèvement : |  |  | Puit 4 - 1ème couche
Client : | [7 empty] | N° Dossier :
Date de l'essai : |  |  | Du 10/12/2019 au 27/12/2019 |  |  |  |  | Profondeur (m) : |  |  | -
[8 empty] | Nature de l'échantillon: |  |  | Sable Gris
Essai | I. CBR Immédiat |  |  |  |  | Moule | CBR |  | x | Matériau |  | Non traité |  | x
| I.CBR Immersion |  |  | x |  |  | Nbre disques |  | 2 |  |  | Traité
| IPI | [10 empty] | Liant | Neant
| Nombre de coups |  |  |  |  | ρdOP (g/cm3) |  | 1.933 | t/m3 | rs |  |  |  | g/cm3
[6 empty] | wop |  | 9.9 | % | Mesurée |  |  | Estimée | x
ESSAI PROCTOR MODIFIE | [7 empty] | ESSAI C.B.R. |  | gd |  | W% de |  | W% après 4j
|  |  | Essai Proctor |  | Correction |  |  | Nbre de coups |  | (t/m³) |  | MOULAGE
yd OPM (t/m3) |  |  | 1.933 |  |  |  |  | 56 |  | 1.932992 |  | 9.899464
W OPM (%) |  |  | 9.9 |  |  |  |  | 25 |  | 1.836159 |  | 9.893875
% > 20 mm | [7 empty] | 10 |  | 1.739679 |  | 9.890307
Pts |  | 56 | 25 | 10 |  |  | OPM |  | 98% | 95% |  | 94% | 92% | 90%
CBR(%) |  | 11.15354 | 7.642699 | 4.131853 |  |  | CBR |  |  | 7.7
gd(t/m³) |  | 1.932992 | 1.836159 | 1.739679 |  |  | gd(t/m³) |  |  | 1.83635 |  |  |  |  | CBR à 95%
[15 empty] | 7.7 | 1.83635
[15 empty] | 7.7 | 1.72
[15 empty] | 7.7 | 1.83635
[15 empty] | 2 | 1.83635
[8 empty] | Exécuté par |  | NGOMA-NZAOU
Remarques : | [5 empty] | B/ville, 27/12/2019
Correction a 2,5 et 5,0mm
CBR à 95% = 8 %
OPM à 95%