## PAGE RECAP P1 (2)
Bureau de Contrôle du Bâtiement et des Travaux Publics
Technicien : NGOMA-NZAOU Drège
PROVENANCE |  |  |  | Corniche Brazzaville - Tronçon Fulbert YOULOU Pont du Djoué - Puit 2 - 2 ème couche
DATE DE PRELEVEMENT |  |  |  |  | 2019-12-09 |  | DATE DES ESSAIS |  |  | 2019-12-10 |  | - | 2019-12-28
Nature de l'échantillon |  |  |  |  | TVC (Grès de l'Inkisi)
Observations |  |  |  |  | Profondeur 0,35 m - 0,40 m
ESSAIS D'IDENTIFICATION | [9 empty] | Classification USHRB
W.L. |  |  | / |  |  | Teneur en eau naturelle % |  | 11.15465
W.P. |  |  | / |  |  | Poids spécifique ys (g/cm3) |  | 2.53 |  | E.S(%) | 29 |  |  |  |  | 300
I.P. |  |  | / |  |  | % 80 microns |  | 21.4 |  | f x IP | /
| Tamis |  | Poids cumulé | Tamisats
<mm
40
31.5
| 20 |  | 0 | 100
| 10 | [14 empty] | 63
| 6.3 | [14 empty] | 50
| 5 |  | 9.666667 | 90.33333 | [11 empty] | 40
| 4 | [14 empty] | 31.5
| 2.5 | [14 empty] | 20
| 2 |  | 10.9 | 89.1 | [11 empty] | 10 | 100
| 1.25 | [14 empty] | 5 | 100
| 1 |  | 37.9 | 87.36667 | [11 empty] | 2 | 100 | 87.36667
| 0.63 | [14 empty] | 1 | 87.36667 | 71.4
| 0.4 |  | 85.8 | 71.4 | [11 empty] | 0.4 | 71.4 | 45.83333
| 0.315 | [14 empty] | 0.2 | 45.83333 | 24.13333
| 0.2 |  | 162.5 | 45.83333 | [11 empty] | 0.1 | 24.13333 | 5.766667
| 0.16 | [14 empty] | 0.08 | 21.4
| 0.1 |  | 227.6 | 24.13333
| 0.08 |  | 235.8 | 21.4
Le Chef de Division Essais, | [7 empty] | Le Directeur du Laboratoire,
Matériaux et Expertise
Eric ONDZOULOU | [7 empty] | Jean Richard NGAMBIE
CBR à 95%
[14 empty] | 4.73 | 1.65
[14 empty] | 4.73 | 1.5
[14 empty] | 0 | 1.65
[14 empty] | 4.75 | 1.65
OPM
[14 empty] | 15.34 | 1.742
[14 empty] | 15.34 | 1.57
[14 empty] | 1.742 | 15.34
[14 empty] | 1.742 | 8
GRANULOMETRIE
50
48
41
38
27
24
20
46
44

## Teneur en eau 2 P1
PROCES-VERBAL D'ESSAIS
Direction du Laboratoire | Détermination de la teneur en eau pondérale des sols | [11 empty] | Direction du Laboratoire
- Méthode par étuvage-
NF P 94-050/ Septembre 1995
Date de l'essai: | 2019-12-10 | [5 empty] | Référence échantillon: |  |  |  | Puit 2 - 2ème couche
Masse minimale de la prise d'essai:
dm (µm) | 400 |  |  | 500 |  |  | 630 |  |  | 800 |  |  | 1000
Masse (g) | 20 |  |  | 50 |  |  | 100 |  |  | 150 |  |  | 200
dm (mm) | 5 | 6.3 | 8 | 10 | 12.5 | 16 | 20 | 25 | 31.5 | 40 | 50 | 63 | 80 | dm >80mm
Masse (g) | 0.3 | 0.4 | 0.5 | 0.8 | 1.2 | 2 | 3 | 5 | 8 | 12 | 20 | 30 | 50 | m=6.106 dm 3,66
Mesure de la teneur en eau
ETUVE:
Etuvage à :
|  |  |  | 50°C | [7 empty] | 105 °C
TARE:
Tare n°:……… | B4/B27 | [5 empty] | Masse de la tare:m1=……….. |  |  |  |  | 35.7 |  | 35 | ....g.
Masse avant étuvage : Prise de l'essai+tare: | [6 empty] | m2 = m+m1 =...……… |  |  |  |  | 252.9 |  | 254.3 | ...g.
Masse après étuvage, prise d'essai + tare : | [9 empty] | M3=…….….. |  | 230.8 |  | 232.6 | …...g.
TENEUR EN EAU:
mw: masse de l'eau évaporée lors de l'étuvage
md : masse des grains solides
[16 empty] | 11.32752 | 10.98178
W= |  |  |  |  | 11.15465 |  |  | .…...…%
Responsable de l'essai: | [7 empty] | Exécuté par
BEANGE Grace | [7 empty] | MBANI Mélaine
w=100. 𝑚𝑤/𝑚𝑑=100. ((𝑚2−𝑚3)/((𝑚3−𝑚1)) (%)
X

## Granulo P1
| PROCES-VERBAL D'ESSAIS | [9 empty] | Référence: |  | :FEE/310/18
Direction du Laboratoire | Sols : reconnaissance et essais Analyse granulométrique : Méthode par tamisage à sec après lavage | [9 empty] | Indice |  | :0 1
[11 empty] | Date appl |  | :30-10-2018
| NF P 94-056/ Mars 1996 | [9 empty] | Page |  | : 1/1
Date de l'essai: | 2019-12-12 |  |  |  | Référence échantillon: |  |  |  |  | Puit 2 - 2ème couche
Masse minimale de la prise d'essai:
dm (mm) | 5 | 6.3 | 8 | 10 | 12.5 | 16 | 20 | 25 | 31.5 | 40 | 63 | 80 | dm >80mm
Masse (g) | 0.3 | 0.4 | 0.5 | 0.8 | 1.2 | 2 | 3 | 5 | 8 | 12 | 30 | 50 | m=6.106 dm 3,66
Matériau | Masse de la prisse d'essai |  |  | Tamis |  |  | Masse refus mesuré (g) |  |  |  | Masse refus R cumulé (g) |  | Pourcentage massique
dm= mm | m= | 300 | g | mm | µm |  | r i |  | R |  |  |  | Refus cumulé r | Tamisât cumulé p
Partage au tamis dc : |  |  | ..mm | 100
80
Masse sèche du refus au tamis dc: |  |  |  | 63
RC=………………… |  |  | …….g | 50
Masse passant au tamis dc: |  |  |  | 40 | [6 empty] | 0 |  | 0 | 100
mh= ………………. |  |  | …….g | 31.5 | [6 empty] | 0 |  | 0 | 100
Part (1) sur tamisat au tamis dc | Masse humide: |  |  | 25
| Mh1 =.. |  | ……..g | 20 | [6 empty] | 0 |  | 0 | 100
| Masse sèche: |  |  | 16
| Ms1 |  | ..…..g | 12.5
Part (2) sur tamisat au tamis dc | Masse humide: |  |  | 10 |  |  |  |  | 24.8 |  | 24.8 |  | 8.266667 | 91.73333
| Mh1 =.. |  | ……..g | 8
| Masse sèche: |  |  | 6.3
| Ms1… |  | ……..g | 5 |  |  |  |  | 4.2 |  | 29 |  | 9.666667 | 90.33333
Masse sèche totale: |  |  |  | 4
ms=Rc+mh.ms1/mh1=…… |  |  | ……..g | 3.15
Coefficient multiplicateur sur le refus au tamis de 80µm: |  |  |  | 2.5
|  |  |  | 2 |  |  |  |  | 3.7 |  | 32.7 |  | 10.9 | 89.1
b=mh/mh2:……..……….. |  |  | ………. | 1.6
Refus cumulé R = RC + br1 |  |  |  | 1.25
Masse (80µm,dc):ms4= Prélèvement 2 |  |  | ……..g | 1 |  |  |  |  | 5.2 |  | 37.9 |  | 12.63333 | 87.36667
|  |  |  | 0.8 | 800
Masse passant à 80µm de lafraction (80µm,dc ): |  |  |  | 0.63 | 630
|  |  |  | 0.5 | 500
Sur part(2)ms3 =……………. |  |  | ……g | 0.4 | 400 |  |  |  | 47.9 |  | 85.8 |  | 28.6 | 71.4
|  |  |  | 0.315 | 315 | [9 empty] | 60.4
Pourcentage |  | Refus: |  | 0.25 | 250 | [9 empty] | 128.7
|  | R = 100 R/ms |  | 0.2 | 200 |  |  |  | 76.7 |  | 162.5 |  | 54.16667 | 45.83333 | 81.4
|  | De tamisat: |  | 0.16 | 160 | [9 empty] | 11.9
|  | 100(1-R/ms) |  | 0.125 | 125
Vérification: |  |  |  | 0.1 | 100 |  |  |  | 65.1 |  | 227.6 |  | 75.86667 | 24.13333
(ms2-ms4)/ms2=……….. |  |  | ≤0,01 | 0.08 | 80 |  |  |  | 8.2 |  | 235.8 |  | 78.6 | 21.4
NB:Si dc =dm : Rc = 0; b = 1
Observations | [5 empty] | Responsable de l'essai:
MBANI Mélaine
Nom:
Visa:

## Courbe P1 (2)
| PROCES-VERBAL D'ESSAIS | [9 empty] | Référence: |  | :FEE/310/18
Direction du Laboratoire | Sols : reconnaissance et essais Analyse granulométrique : Méthode par tamisage à sec après lavage | [9 empty] | Indice |  | :0 1
[11 empty] | Date appl |  | :30-10-2018
| Effectuée conformement à la norme NF P 94-056/ Mars 1996 | [9 empty] | Page |  | : 1/1
Date de l'essai: | 2019-12-12 |  |  |  |  | Référence échantillon: |  |  |  |  | Puit 2 - 2ème couche
Masse minimale de la prise d'essai:
dm (mm) | 5 | 6.3 | 8 | 10 | 12.5 | 16 | 20 | 25 | 31.5 | 40 | 63 | 80 | dm >80mm
Masse (g) | 0.3 | 0.4 | 0.5 | 0.8 | 1.2 | 2 | 3 | 5 | 8 | 12 | 30 | 50 | m=6.106 dm 3,66
[14 empty] | 40 | 100
[14 empty] | 31.5 | 100
[14 empty] | 20 | 100
[14 empty] | 10 | 91.73333
[14 empty] | 5 | 90.33333
[14 empty] | 2 | 89.1
[14 empty] | 1 | 87.36667 | 100
[14 empty] | 0.4 | 71.4 | 81.96667
[14 empty] | 0.2 | 45.83333 | 39.06667
[14 empty] | 0.1 | 24.13333 | 11.93333
[14 empty] | 0.08 | 21.4 | 7.966667

## PS
POIDS SPECIFIQUE
Date : 16/12/2019
Expérimentateur :BEANGE Grace
Nature :Passage en TVC Gré de Linkisi) ,Profondeur 0,35 m - 0,40 m,Puit 2 - 2 ème couche
N° PYCNOMETRE |  | 8 | 4
Poids Pycnomètre vide = PO |  | 259.4 | 289
Poids Pycnomètre + Matériaux Sec = P2 |  | 610.1 | 639.9
Poids Pycnomètre + Matériaux +Eau =P3 |  | 1005.5 | 1026.2
Poids Pycnomètre + Eau =P1 |  | 793.5 | 814.2
Volume Pycnomètre = P1-P0 = P4 |  | 534.1 | 525.2
Volume Matériaux Net Sec = P2-P0 = P5 |  | 350.7 | 350.9
Volume d'Eau Restant = P3-P2= P6 |  | 395.4 | 386.3
Volume Matériaux = P4-P6= VM* |  | 138.7 | 138.9
Poids Spécifique |  | 2.528479 | 2.526278
Moyenne |  | 2.527378
Observation:
Opérateur: | Chargé d'affaire:
MINISTERE DE L'EQUIPEMENT ET DE L'ENTRETIEN ROUTIER
DIRECTION GENERALE DU BUREAU DE CONTROLE DU BÂTIMENT ET DES TRAVAUX PUBLICS
DIRECTION DU LABORATOIRE
B.P 752 Tél./Fax: (00242)22824317
Email bcbtpcongo@yahoo.fr
Site web: www.bcbtpcongo.com
REPUBLIQUE DU CONGO
Unité*Travail*Progrès
=𝐏𝟓/(𝐕𝐌∗)=PS

## EQUIVALENTE (2)
Procès verbal d'essai
Essai pour déterminer les caractéristiques géométriques des granulats
Partie 8 : Equivalent de sable
NF EN 933 -8 /Mars 2012
| Référence de l'échantillon : TM 01 0,00 - 0,30 |  |  | Date de l'essai: 02/10/2019
1 préparation des éprouvettes
| Teneur en eau des échantillons |  |  | % (exprimée à 0,1 % près)
| Masse M1 |  |  | g
| Masse M 2 |  |  | g
| Masse M 3 |  |  | g
| Teneur en fines |  |  | %
Remarques :
•Si la fraction est 0/2 mm,la teneur en humidité doit etre inférieure à 2 % et l'essai doit etre réalisé
à la température de (23 ± 3)°c.
•Si la fraction est 0/4 mm,la teneur en humidité doit etre inférieur à 8 % et l'essai doit etre réalisé
à la température de (23 ± 3)°c.
|  |  |  | 1 ère éprouvette |  | 2 ème éprouvette
| Masse de l'éprouvette Mt g |  |  | 120 g |  | 120 g |  | 0:04
| H 1 (mm) |  |  | 10.2 |  | 9.9 |  | 0:10
| H 2 (mm) |  |  | 8.3 |  | 8.2 |  | 0:03
| 100 *(h 2 / h 1 ) ( enregistré à un chiffre après la virgule ) |  |  | 81.37255 |  | 82.82828 |  | 0:20
Note :Il convient que les valeurs de 100 * (h2/h1) pour les deux éprouvettes ne diffère pas
de plus de 4 .
| Equivalent de sable (SE) est la moyenne de 100 * (h2/h1) pour les deux éprouvettes exprimée au | [5 empty] | #REF!
entier le plus proche .
| Cas d'un sable 0/2 mm |  |  | Cas d'un sable 0/4 mm
| SE 2 = |  | 82.10042 |  | SE 4 =
Observations :
Responsable de l'essai : DEOLINDA N'TONTA
Nom :
Visa :